## 1
MACROPROCESO:ADMINISTRATIVO
PROCESO:GESTION DE ABORATORIOS
PROCEDIMIENTO:EMISION DE RESULTADOS
INFORME DE EMISION DE RESULTADOS SERVICIOS DE EXTENSION
| Código: A-GL-E01-F03 |  |  | Versión: 03 | [8 empty] | Página 1 de 2
INSTITUTO DE RECURSOS MINEROS Y ENERGETICOS
FACULTAD SECCIONAL SOGAMOSO
LABORATORIO DE SUELOS Y ROCAS
ENSAYO DE CORTE DIRECTO (Cohesivos, no cohesivos) - Según Joseph E. Bowles - (ASTM D 3080-99)
| DATOS DEL CLIENTE: CORPOCHIVOR | [10 empty] | Consecutivo:
| NOMBRE: | [9 empty] | EMPRESA:
| DIRECCION: |  |  |  |  | CÉDULA: |  |  |  |  | NIT:
| TELÉFONO: |  |  |  | Fax: | [5 empty] | E-mail:
| PROYECTO : ESTUDIO DE AMENAZA Y VULNERABILIDAD MUNICIPIO DE TENZA | [9 empty] | FECHA: SEPTIEMBRE DE 2013
| MUESTRA | S1 M3 | [5 empty] | COORDENADAS: |  | E 1,072,437
N 1,049,439
FALLA | DATOS DE LA MUESTRA | [5 empty] | CONTENIDO DE HUMEDAD |  | FALLA | DATOS DE LA MUESTRA | [5 empty] | CONTENIDO DE HUMEDAD
1 | Diam. o lado | 6 | Peso Suelo Seco(gr) : |  | 175.2 |  | Wrmh+r, (g) | 215 | 2 | Diam. o lado | 6 | Peso Suelo Seco(gr) : |  | 191.2 |  | Wrmh+r, (g) | 205.9
| Area (cm²): | 36 | Carga Normal :(Kg) |  | 10.15 |  | Wrms+r, (g) | 175.2 |  | Area (cm²): | 36 | Carga Normal :(Kg) |  | 20.15 |  | Wrms+r, (g) | 166.3
| Altura (cm) : | 3 | Esfuerzo Normal :(Kg/cm²) |  | 0.2819444 |  |  |  |  | Altura (cm) : | 3 | Esfuerzo Normal :(Kg/cm²) |  | 0.5597222
| Volumen(cm³): | 108 | Peso Unitario Húmedo:(gr/cm³) |  | 1.990741 |  | w (%) | 22.71689 |  | Volumen(cm³): | 108 | Peso Unitario Húmedo:(gr/cm³) |  | 1.906481 |  | w (%) | 23.81239
| Peso Suelo Húmedo(gr): | 215 | Peso Unitario Seco:(gr/cm³) |  | 1.622222 | Constante del anillo de carga kg/div) : 2,166+(lectura*0,08) |  |  |  | Peso Suelo Húmedo: | 205.9 | Peso Unitario Seco:(gr/cm³) |  | 1.77037
Anillo de | Deformimetro | Deformimetro | Fuerza | Esfuerzo | Esfuerzo | Esfuerzos |  |  | Anillo de | Deformimetro | Deformimetro | Fuerza | Esfuerzo | Esfuerzo | Esfuerzos
Carga | Hz * 10-4 | Vert * 10-4 | Cortante (Kgf) | Normal бn | Cortante t | t/s | PROF(m) | 2.35 | Carga | Hz * 10-4 | Vert * 10-4 | Cortante (Kgf) | Normal бn | Cortante t | t/s | PROF(m) | 2.35
0 | 0 | -5 | 2.166 | 0.2819444 | 0.06016667 | 0.213399 |  |  | 0 | 0 | -2 | 2.166 | 0.5597222 | 0.06016667 | 0.1074938
3 | 10 | -5 | 2.406 | 0.2819444 | 0.06683333 | 0.2370443 |  |  | 21 | 10 | -2 | 3.846 | 0.5597222 | 0.1068333 | 0.1908685
36 | 20 | -5 | 5.046 | 0.2819444 | 0.1401667 | 0.4971429 |  |  | 37 | 20 | -2 | 5.126 | 0.5597222 | 0.1423889 | 0.2543921
59 | 30 | -5 | 6.886 | 0.2819444 | 0.1912778 | 0.6784236 |  |  | 68 | 30 | -2 | 7.606 | 0.5597222 | 0.2112778 | 0.377469
78 | 40 | -5 | 8.406 | 0.2819444 | 0.2335 | 0.8281773 |  |  | 87 | 40 | -2 | 9.126 | 0.5597222 | 0.2535 | 0.4529032
99 | 60 | -5 | 10.086 | 0.2819444 | 0.2801667 | 0.9936946 |  |  | 115 | 60 | -2 | 11.366 | 0.5597222 | 0.3157222 | 0.5640695
115 | 80 | -5 | 11.366 | 0.2819444 | 0.3157222 | 1.119803 |  |  | 128 | 80 | -2 | 12.406 | 0.5597222 | 0.3446111 | 0.6156824
121 | 100 | -5 | 11.846 | 0.2819444 | 0.3290556 | 1.167094 |  |  | 142 | 100 | -2 | 13.526 | 0.5597222 | 0.3757222 | 0.6712655
138 | 140 | -5 | 13.206 | 0.2819444 | 0.3668333 | 1.301084 |  |  | 156 | 140 | -2 | 14.646 | 0.5597222 | 0.4068333 | 0.7268486
144 | 180 | -5 | 13.686 | 0.2819444 | 0.3801667 | 1.348374 |  |  | 165 | 180 | -2 | 15.366 | 0.5597222 | 0.4268333 | 0.7625806
146 | 220 | -5 | 13.846 | 0.2819444 | 0.3846111 | 1.364138 |  |  | 171 | 220 | -5 | 15.846 | 0.5597222 | 0.4401667 | 0.786402
155 | 280 | -5 | 14.566 | 0.2819444 | 0.4046111 | 1.435074 |  |  | 173 | 280 | -5 | 16.006 | 0.5597222 | 0.4446111 | 0.7943424
160 | 300 | -5 | 14.966 | 0.2819444 | 0.4157222 | 1.474483 |  |  | 175 | 300 | -5 | 16.166 | 0.5597222 | 0.4490556 | 0.8022829
165 | 350 | -5 | 15.366 | 0.2819444 | 0.4268333 | 1.513892 |  |  | 177 | 350 | -5 | 16.326 | 0.5597222 | 0.4535 | 0.8102233
167 | 400 | -5 | 15.526 | 0.2819444 | 0.4312778 | 1.529655 |  |  | 180 | 400 | -5 | 16.566 | 0.5597222 | 0.4601667 | 0.822134
165 | 450 | -5 | 15.366 | 0.2819444 | 0.4268333 | 1.513892 |  |  | 183 | 450 | -5 | 16.806 | 0.5597222 | 0.4668333 | 0.8340447
164 | 500 | -5 | 15.286 | 0.2819444 | 0.4246111 | 1.50601 |  |  | 167 | 500 | -5 | 15.526 | 0.5597222 | 0.4312778 | 0.7705211
159 | 600 | -5 | 14.886 | 0.2819444 | 0.4135 | 1.466601 |  |  | 160 | 600 | -5 | 14.966 | 0.5597222 | 0.4157222 | 0.7427295
156 | 700 | -5 | 14.646 | 0.2819444 | 0.4068333 | 1.442956
MACROPROCESO:ADMINISTRATIVO
PROCESO:GESTION DE ABORATORIOS
PROCEDIMIENTO:EMISION DE RESULTADOS
INFORME DE EMISION DE RESULTADOS SERVICIOS DE EXTENSION
| Código: A-GL-E01-F03 |  |  | Versión: 03 | [8 empty] | Página 2 de 2
INSTITUTO DE RECURSOS MINEROS Y ENERGETICOS
FACULTAD SECCIONAL SOGAMOSO
LABORATORIO DE SUELOS Y ROCAS
ENSAYO DE CORTE DIRECTO (Cohesivos, no cohesivos) - Según Joseph E. Bowles - (ASTM D 3080-99)
| DATOS DEL CLIENTE: CORPOCHIVOR | [10 empty] | Consecutivo:
| NOMBRE: | [9 empty] | EMPRESA:
| DIRECCION: |  |  |  |  | CÉDULA: |  |  |  |  | NIT:
| TELÉFONO: |  |  |  | Fax: | [5 empty] | E-mail:
| PROYECTO : ESTUDIO DE AMENAZA Y VULNERABILIDAD MUNICIPIO DE TENZA | [9 empty] | FECHA: SEPTIEMBRE DE 2013
| MUESTRA | S1 M3 | [5 empty] | COORDENADAS: |  | E 1,072,437
N 1,049,439
FALLA | DATOS DE LA MUESTRA | [5 empty] | CONTENIDO DE HUMEDAD
3 | Diam. o lado | 6 | Peso Suelo Seco : |  | 172.3 |  | Wrmh+r, (g) | 212.2
| Area (cm²): | 36 | Carga Normal :(Kg) |  | 30.15 |  | Wrms+r, (g) | 172.3
| Altura (cm) : | 3 | Esfuerzo Normal :(Kg/cm²) |  | 0.8375
| Volumen(cm³): | 108 | Peso Unitario Húmedo:(gr/cm³) |  | 1.964815 |  | w (%) | 23.15728
| Peso Suelo Húmedo: | 212.2 | Peso Unitario Seco:(gr/cm³) |  | 1.59537
Anillo de | Deformimetro | Deformimetro | Fuerza | Esfuerzo | Esfuerzo | Esfuerzos
Carga | Hz * 10-4 | Vert * 10-4 | Cortante (Kgf) | Normal бn | Cortante t | t/s | PROF(m) | 2.35
0 | 0 | 0 | 2.166 | 0.8375 | 0.06016667 | 0.0718408 |  |  |  | GRAFICA ESFUERZO NORMAL Vs ESFUERZO CORTANTE
43 | 10 | 0 | 5.606 | 0.8375 | 0.1557222 | 0.185937
67 | 20 | 0 | 7.526 | 0.8375 | 0.2090556 | 0.2496186
83 | 30 | 0 | 8.806 | 0.8375 | 0.2446111 | 0.292073 | [5 empty] | Esfuerzo | Ezfuerzo
97 | 40 | 0 | 9.926 | 0.8375 | 0.2757222 | 0.3292206 |  |  |  |  | Muestra | Normal | cortante
116 | 60 | 0 | 11.446 | 0.8375 | 0.3179444 | 0.3796352 | [5 empty] | sn | t
136 | 80 | 0 | 13.046 | 0.8375 | 0.3623889 | 0.4327032 |  |  |  |  | 1 | 0.2819444 | 0.4268333 |  | PROF(m) | 2.35
148 | 100 | 0 | 14.006 | 0.8375 | 0.3890556 | 0.4645439 |  |  |  |  | 2 | 0.5597222 | 0.4668333
165 | 140 | -2 | 15.366 | 0.8375 | 0.4268333 | 0.5096517 |  |  |  |  | 3 | 0.8375 | 0.5157222
185 | 180 | -2 | 16.966 | 0.8375 | 0.4712778 | 0.5627197
195 | 220 | -2 | 17.766 | 0.8375 | 0.4935 | 0.5892537
201 | 280 | -2 | 18.246 | 0.8375 | 0.5068333 | 0.6051741
202 | 300 | -2 | 18.326 | 0.8375 | 0.5090556 | 0.6078275
205 | 350 | -2 | 18.566 | 0.8375 | 0.5157222 | 0.6157877
202 | 400 | -6 | 18.326 | 0.8375 | 0.5090556 | 0.6078275
201 | 450 | -6 | 18.246 | 0.8375 | 0.5068333 | 0.6051741
197 | 500 | -6 | 17.926 | 0.8375 | 0.4979444 | 0.5945605
187 | 600 | -6 | 17.126 | 0.8375 | 0.4757222 | 0.5680265
[10 empty] | Cohesión (C) = |  |  | 0,420 Kgf/cm2 |  | TANG Ф = | 0.08888889 | 0.16
[10 empty] | Ángulo de fricción interna (f) = |  |  | 9,090276 º |  |  | 0.5555556 | 9,090276 º
MACROPROCESO:ADMINISTRATIVO
PROCESO:GESTION DE ABORATORIOS
PROCEDIMIENTO:EMISION DE RESULTADOS
INFORME DE EMISION DE RESULTADOS SERVICIOS DE EXTENSION
| Código: A-GL-E01-F03 |  |  | Versión: 03 | [8 empty] | Página 1 de 2
INSTITUTO DE RECURSOS MINEROS Y ENERGETICOS
FACULTAD SECCIONAL SOGAMOSO
LABORATORIO DE SUELOS Y ROCAS
ENSAYO DE CORTE DIRECTO (Cohesivos, no cohesivos) - Según Joseph E. Bowles - (ASTM D 3080-99)
| DATOS DEL CLIENTE: CORPOCHIVOR | [10 empty] | Consecutivo:
| NOMBRE: | [9 empty] | EMPRESA:
| DIRECCION: |  |  |  |  | CÉDULA: |  |  |  |  | NIT:
| TELÉFONO: |  |  |  | Fax: | [5 empty] | E-mail:
| PROYECTO : ESTUDIO DE AMENAZA Y VULNERABILIDAD MUNICIPIO DE TENZA | [9 empty] | FECHA: SEPTIEMBRE DE 2013
| MUESTRA | S2 M3 | [5 empty] | COORDENADAS: |  | E 1,072,481
N 1,049,509
FALLA | DATOS DE LA MUESTRA | [5 empty] | CONTENIDO DE HUMEDAD |  | FALLA | DATOS DE LA MUESTRA | [5 empty] | CONTENIDO DE HUMEDAD
1 | Diam. o lado | 6 | Peso Suelo Seco(gr) : |  | 175.9 |  | Wrmh+r, (g) | 212.3 | 2 | Diam. o lado | 6 | Peso Suelo Seco(gr) : |  | 191.2 |  | Wrmh+r, (g) | 214
| Area (cm²): | 36 | Carga Normal :(Kg) |  | 10.15 |  | Wrms+r, (g) | 175.9 |  | Area (cm²): | 36 | Carga Normal :(Kg) |  | 20.15 |  | Wrms+r, (g) | 175.7
| Altura (cm) : | 3 | Esfuerzo Normal :(Kg/cm²) |  | 0.2819444 |  |  |  |  | Altura (cm) : | 3 | Esfuerzo Normal :(Kg/cm²) |  | 0.5597222
| Volumen(cm³): | 108 | Peso Unitario Húmedo:(gr/cm³) |  | 1.965741 |  | w (%) | 20.69358 |  | Volumen(cm³): | 108 | Peso Unitario Húmedo:(gr/cm³) |  | 1.981481 |  | w (%) | 21.79852
| Peso Suelo Húmedo(gr): | 212.3 | Peso Unitario Seco:(gr/cm³) |  | 1.628704 | Constante del anillo de carga kg/div) : 2,166+(lectura*0,08) |  |  |  | Peso Suelo Húmedo: | 214 | Peso Unitario Seco:(gr/cm³) |  | 1.77037
Anillo de | Deformimetro | Deformimetro | Fuerza | Esfuerzo | Esfuerzo | Esfuerzos |  |  | Anillo de | Deformimetro | Deformimetro | Fuerza | Esfuerzo | Esfuerzo | Esfuerzos
Carga | Hz * 10-4 | Vert * 10-4 | Cortante (Kgf) | Normal бn | Cortante t | t/s | PROF(m) | 2.5 | Carga | Hz * 10-4 | Vert * 10-4 | Cortante (Kgf) | Normal бn | Cortante t | t/s | PROF(m) | 2.5
0 | 0 | -2 | 2.166 | 0.2819444 | 0.06016667 | 0.213399 |  |  | 0 | 0 | -3 | 2.166 | 0.5597222 | 0.06016667 | 0.1074938
120 | 10 | -2 | 11.766 | 0.2819444 | 0.3268333 | 1.159212 |  |  | 20 | 10 | -3 | 3.766 | 0.5597222 | 0.1046111 | 0.1868983
162 | 20 | -2 | 15.126 | 0.2819444 | 0.4201667 | 1.490246 |  |  | 72 | 20 | -3 | 7.926 | 0.5597222 | 0.2201667 | 0.3933499
198 | 30 | -2 | 18.006 | 0.2819444 | 0.5001667 | 1.77399 |  |  | 128 | 30 | -1 | 12.406 | 0.5597222 | 0.3446111 | 0.6156824
212 | 40 | -2 | 19.126 | 0.2819444 | 0.5312778 | 1.884335 |  |  | 163 | 40 | -1 | 15.206 | 0.5597222 | 0.4223889 | 0.7546402
251 | 60 | -2 | 22.246 | 0.2819444 | 0.6179444 | 2.191724 |  |  | 212 | 60 | -1 | 19.126 | 0.5597222 | 0.5312778 | 0.9491811
292 | 80 | -3 | 25.526 | 0.2819444 | 0.7090556 | 2.514877 |  |  | 268 | 80 | -1 | 23.606 | 0.5597222 | 0.6557222 | 1.171514
332 | 100 | -3 | 28.726 | 0.2819444 | 0.7979444 | 2.830148 |  |  | 302 | 100 | -1 | 26.326 | 0.5597222 | 0.7312778 | 1.306501
412 | 140 | -3 | 35.126 | 0.2819444 | 0.9757222 | 3.46069 |  |  | 370 | 140 | -2 | 31.766 | 0.5597222 | 0.8823889 | 1.576476
462 | 180 | -3 | 39.126 | 0.2819444 | 1.086833 | 3.854778 |  |  | 420 | 180 | -2 | 35.766 | 0.5597222 | 0.9935 | 1.774988
512 | 220 | -4 | 43.126 | 0.2819444 | 1.197944 | 4.248867 |  |  | 570 | 220 | -2 | 47.766 | 0.5597222 | 1.326833 | 2.370521
558 | 280 | -4 | 46.806 | 0.2819444 | 1.300167 | 4.611429 |  |  | 640 | 280 | -1 | 53.366 | 0.5597222 | 1.482389 | 2.648437
570 | 300 | -4 | 47.766 | 0.2819444 | 1.326833 | 4.70601 |  |  | 668 | 300 | -4 | 55.606 | 0.5597222 | 1.544611 | 2.759603
592 | 350 | -4 | 49.526 | 0.2819444 | 1.375722 | 4.879409 |  |  | 706 | 350 | -4 | 58.646 | 0.5597222 | 1.629056 | 2.910471
634 | 400 | -6 | 52.886 | 0.2819444 | 1.469056 | 5.210443 |  |  | 842 | 400 | -4 | 69.526 | 0.5597222 | 1.931278 | 3.450422
694 | 500 | -6 | 57.686 | 0.2819444 | 1.602389 | 5.68335 |  |  | 870 | 500 | -4 | 71.766 | 0.5597222 | 1.9935 | 3.561588
764 | 600 | -6 | 63.286 | 0.2819444 | 1.757944 | 6.235074 |  |  | 899 | 600 | -5 | 74.086 | 0.5597222 | 2.057944 | 3.676725
887 | 700 | -6 | 73.126 | 0.2819444 | 2.031278 | 7.204532 |  |  | 930 | 700 | -5 | 76.566 | 0.5597222 | 2.126833 | 3.799801
927 | 800 | -6 | 76.326 | 0.2819444 | 2.120167 | 7.519803 |  |  | 948 | 800 | -5 | 78.006 | 0.5597222 | 2.166833 | 3.871266
891 | 900 | -4 | 73.446 | 0.2819444 | 2.040167 | 7.236059 |  |  | 961 | 900 | -6 | 79.046 | 0.5597222 | 2.195722 | 3.922878
[9 empty] | 915 | 1000 | -6 | 75.366 | 0.5597222 | 2.0935 | 3.740248
MACROPROCESO:ADMINISTRATIVO
PROCESO:GESTION DE ABORATORIOS
PROCEDIMIENTO:EMISION DE RESULTADOS
INFORME DE EMISION DE RESULTADOS SERVICIOS DE EXTENSION
| Código: A-GL-E01-F03 |  |  | Versión: 03 | [8 empty] | Página 2 de 2
INSTITUTO DE RECURSOS MINEROS Y ENERGETICOS
FACULTAD SECCIONAL SOGAMOSO
LABORATORIO DE SUELOS Y ROCAS
ENSAYO DE CORTE DIRECTO (Cohesivos, no cohesivos) - Según Joseph E. Bowles - (ASTM D 3080-99)
| DATOS DEL CLIENTE: CORPOCHIVOR | [10 empty] | Consecutivo:
| NOMBRE: | [9 empty] | EMPRESA:
| DIRECCION: |  |  |  |  | CÉDULA: |  |  |  |  | NIT:
| TELÉFONO: |  |  |  | Fax: | [5 empty] | E-mail:
| PROYECTO : ESTUDIO DE AMENAZA Y VULNERABILIDAD MUNICIPIO DE TENZA | [9 empty] | FECHA: SEPTIEMBRE DE 2013
| MUESTRA | S2 M3 | [5 empty] | COORDENADAS: |  | E 1,072,481
N 1,049,509
FALLA | DATOS DE LA MUESTRA | [5 empty] | CONTENIDO DE HUMEDAD
3 | Diam. o lado | 6 | Peso Suelo Seco : |  | 181.8 |  | Wrmh+r, (g) | 221.1
| Area (cm²): | 36 | Carga Normal :(Kg) |  | 30.15 |  | Wrms+r, (g) | 181.8
| Altura (cm) : | 3 | Esfuerzo Normal :(Kg/cm²) |  | 0.8375
| Volumen(cm³): | 108 | Peso Unitario Húmedo:(gr/cm³) |  | 2.047222 |  | w (%) | 21.61716
| Peso Suelo Húmedo: | 221.1 | Peso Unitario Seco:(gr/cm³) |  | 1.683333
Anillo de | Deformimetro | Deformimetro | Fuerza | Esfuerzo | Esfuerzo | Esfuerzos
Carga | Hz * 10-4 | Vert * 10-4 | Cortante (Kgf) | Normal бn | Cortante t | t/s | PROF(m) | 2.5
0 | 0 | -1 | 2.166 | 0.8375 | 0.06016667 | 0.0718408 |  |  |  | GRAFICA ESFUERZO NORMAL Vs ESFUERZO CORTANTE
18 | 10 | -1 | 3.606 | 0.8375 | 0.1001667 | 0.119602
76 | 20 | -1 | 8.246 | 0.8375 | 0.2290556 | 0.2734992
120 | 30 | -1 | 11.766 | 0.8375 | 0.3268333 | 0.3902488 | [5 empty] | Esfuerzo | Ezfuerzo
158 | 40 | -1 | 14.806 | 0.8375 | 0.4112778 | 0.4910779 |  |  |  |  | Muestra | Normal | cortante
222 | 60 | 0 | 19.926 | 0.8375 | 0.5535 | 0.6608955 | [5 empty] | sn | t
290 | 80 | 0 | 25.366 | 0.8375 | 0.7046111 | 0.8413267 |  |  |  |  | 1 | 0.2819444 | 2.120167 |  | PROF(m) | 2.5
342 | 100 | 0 | 29.526 | 0.8375 | 0.8201667 | 0.9793035 |  |  |  |  | 2 | 0.5597222 | 2.195722
436 | 140 | -4 | 37.046 | 0.8375 | 1.029056 | 1.228723 |  |  |  |  | 3 | 0.8375 | 2.306833
506 | 180 | -3 | 42.646 | 0.8375 | 1.184611 | 1.414461
670 | 220 | -3 | 55.766 | 0.8375 | 1.549056 | 1.849619
740 | 280 | -4 | 61.366 | 0.8375 | 1.704611 | 2.035357
756 | 300 | -4 | 62.646 | 0.8375 | 1.740167 | 2.077811
808 | 350 | -4 | 66.806 | 0.8375 | 1.855722 | 2.215788
936 | 400 | -3 | 77.046 | 0.8375 | 2.140167 | 2.555423
958 | 450 | -3 | 78.806 | 0.8375 | 2.189056 | 2.613798
986 | 500 | -2 | 81.046 | 0.8375 | 2.251278 | 2.688093
993 | 600 | -2 | 81.606 | 0.8375 | 2.266833 | 2.706667
1011 | 700 | -3 | 83.046 | 0.8375 | 2.306833 | 2.754428
986 | 800 | -1 | 81.046 | 0.8375 | 2.251278 | 2.688093
[10 empty] | Cohesión (C) = |  |  | 2,10255 Kgf/cm2 |  | TANG Ф = | 0.1866667 | 0.336
[10 empty] | Ángulo de fricción interna (f) = |  |  | 18,5723 º |  |  | 0.5555556 | 18,5723 º
LINEA DE TENDENCIA
L.S.R.
L.S.R.
LINEA DE TENDENCIA
L.S.R.
L.S.R.

## Hoja1
0 | 0 | -5 | 0 | 0 | -2
128 | 10 | -5 | 120 | 10 | -2
170 | 20 | -5 | 162 | 20 | -2
206 | 30 | -5 | 198 | 30 | -2
220 | 40 | -5 | 212 | 40 | -2
259 | 60 | -5 | 251 | 60 | -2
300 | 80 | -6 | 292 | 80 | -3
340 | 100 | -6 | 332 | 100 | -3
420 | 140 | -6 | 412 | 140 | -3
470 | 180 | -6 | 462 | 180 | -3
520 | 220 | -7 | 512 | 220 | -4
566 | 280 | -7 | 558 | 280 | -4
578 | 300 | -7 | 570 | 300 | -4
600 | 350 | -7 | 592 | 350 | -4
642 | 400 | -9 | 634 | 400 | -6
702 | 500 | -9 | 694 | 500 | -6
772 | 600 | -9 | 764 | 600 | -6
895 | 700 | -9 | 887 | 700 | -6
935 | 800 | -9 | 927 | 800 | -6
899 | 900 | -7 | 891 | 900 | -4
|  |  | -8 | 0 | 3
0 | 0 | -6 | 0 | 0 | -3
28 | 10 | -6 | 20 | 10 | -3
80 | 20 | -6 | 72 | 20 | -3
136 | 30 | -4 | 128 | 30 | -1
171 | 40 | -4 | 163 | 40 | -1
220 | 60 | -4 | 212 | 60 | -1
276 | 80 | -4 | 268 | 80 | -1
310 | 100 | -4 | 302 | 100 | -1
378 | 140 | -5 | 370 | 140 | -2
428 | 180 | -5 | 420 | 180 | -2
578 | 220 | -5 | 570 | 220 | -2
648 | 280 | -4 | 640 | 280 | -1
676 | 300 | -7 | 668 | 300 | -4
714 | 350 | -7 | 706 | 350 | -4
850 | 400 | -7 | 842 | 400 | -4
878 | 500 | -7 | 870 | 500 | -4
907 | 600 | -8 | 899 | 600 | -5
938 | 700 | -8 | 930 | 700 | -5
956 | 800 | -8 | 948 | 800 | -5
969 | 900 | -9 | 961 | 900 | -6
923 | 1000 | -9 | 915 | 1000 | -6
0 | 0 | -4 | 0 | 0 | -1
26 | 10 | -4 | 18 | 10 | -1
84 | 20 | -4 | 76 | 20 | -1
128 | 30 | -4 | 120 | 30 | -1
166 | 40 | -4 | 158 | 40 | -1
230 | 60 | -3 | 222 | 60 | 0
298 | 80 | -3 | 290 | 80 | 0
350 | 100 | -3 | 342 | 100 | 0
444 | 140 | -7 | 436 | 140 | -4
514 | 180 | -6 | 506 | 180 | -3
678 | 220 | -6 | 670 | 220 | -3
748 | 280 | -7 | 740 | 280 | -4
764 | 300 | -7 | 756 | 300 | -4
816 | 350 | -7 | 808 | 350 | -4
944 | 400 | -6 | 936 | 400 | -3
966 | 450 | -6 | 958 | 450 | -3
994 | 500 | -5 | 986 | 500 | -2
1001 | 600 | -5 | 993 | 600 | -2
1011 | 700 | -6 | 1003 | 700 | -3
994 | 800 | -4 | 986 | 800 | -1