## 1
MACROPROCESO: ADMINISTRATIVO
PROCESO: GESTIÓN DE LABORATORIOS
PROCEDIMIENTO: EMISION DE RESULTADOS
INFORME DE EMISION DE RESULTADOS SERVICIOS DE EXTENSION
Código: A-GL-E01-F03 |  | Versión: 03 |  |  |  | Página 1 de 2
INSTITUTO DE RECURSOS MINEROS Y ENERGETICOS
FACULTAD SECCIONAL SOGAMOSO
LABORATORIO DE SUELOS Y ROCAS
ANÁLISIS GRANULOMÉTRICO DE AGREGADOS GRUESOS Y FINOS - (I.N.V.E - 213)
DATOS DEL CLIENTE: CORPOCHIVOR | [6 empty] | Consecutivo:
NOMBRE: | [5 empty] | EMPRESA:
DIRECCION: |  |  |  |  | CÉDULA: |  | NIT:
TELÉFONO: |  |  |  | Fax: |  | E-mail:
MUESTRA: |  | S1 M1 |  |  |  | FECHA: SEPTIEMBRE DE 2013
PROYECTO : ESTUDIO DE AMENAZA Y VULNERABILIDAD MUNICIPIO DE TENZA
| Peso de la muestra seca + recipente (gr): |  |  | 1625.6 | COORDENADAS: |  | E 1,072,437
| Peso del recipiente (gr): |  |  | 116 |  |  | N 1,049,439
| Peso de la muestra seca Ws (gr): |  |  | 1509.6 | Profundidad(m) |  | 0.75
| TAMIZ | DIÁM. (mm) | W RET. (g) | % RETENIDO | % RET. Acum. | % QUE PASA
| 3'' | 75 | 0 | 0% | 0% | 100%
1420.7 | 2'' | 50 | 0 | 0% | 0% | 100%
| 1 - 1/2 '' | 37.5 | 0 | 0% | 0% | 100%
| 1'' | 25 | 0 | 0% | 0% | 100%
| 3/4 '' | 19 | 0 | 0% | 0% | 100%
| 1/2 " | 12.7 | 0 | 0% | 0% | 100% | CLASIFICACION U,S,C.
| 3/8 '' | 9.5 | 0 | 0% | 0% | 100%
| 4 | 4.75 | 18.8 | 1.245% | 1.245% | 98.75% | SP-SC
| 10 | 2 | 327.5 | 21.69% | 22.94% | 77.06%
| 20 | 0.85 | 384.4 | 25.46% | 48.4% | 51.6%
| 40 | 0.425 | 239.9 | 15.89% | 64.3% | 35.7%
| 60 | 0.25 | 98.8 | 6.545% | 70.84% | 29.16%
| 100 | 0.15 | 125.8 | 8.333% | 79.17% | 20.83%
| 200 | 0.075 | 225.5 | 14.94% | 94.11% | 5.889%
| Fondo |  | 88.9 | 5.889% | 100% | 1.11e-14%
| TOTAL |  | 1509.6 | 100%
OBSERVACIONES: ___________________________________________________________________________
______________________________________ |  |  |  |  | _______________________________________
Realizó: Coordinador de Laboratorio | [5 empty] | Vo. Bo. Directora IRME
Nombre: Rafael Pérez Espitia |  |  |  |  | Nombre: María del Carmen Fuentes
Calle 4 Sur No. 15- 133, Tels: 7723537/18 – 7705450 – 7707721, Exts: 2634 – 2635, Email: irme@uptc.edu.co
MACROPROCESO: ADMINISTRATIVO
PROCESO: GESTIÓN DE LABORATORIOS
PROCEDIMIENTO: EMISION DE RESULTADOS
INFORME DE EMISION DE RESULTADOS SERVICIOS DE EXTENSION
Código: A-GL-E01-F03 |  | Versión: 03 |  |  |  | Página 1 de 2
INSTITUTO DE RECURSOS MINEROS Y ENERGETICOS
FACULTAD SECCIONAL SOGAMOSO
LABORATORIO DE SUELOS Y ROCAS
ANÁLISIS GRANULOMÉTRICO DE AGREGADOS GRUESOS Y FINOS - (I.N.V.E - 213)
DATOS DEL CLIENTE: CORPOCHIVOR | [6 empty] | Consecutivo:
NOMBRE: | [5 empty] | EMPRESA:
DIRECCION: |  |  |  |  | CÉDULA: |  | NIT:
TELÉFONO: |  |  |  | Fax: |  | E-mail:
MUESTRA: |  | S1M2 |  |  |  | FECHA: SEPTIEMBRE DE 2013
PROYECTO : ESTUDIO DE AMENAZA Y VULNERABILIDAD MUNICIPIO DE TENZA
| Peso de la muestra seca + recipente (gr): |  |  | 1028.7 | COORDENADAS: |  | E 1,072,437
| Peso del recipiente (gr): |  |  | 116 |  |  | N 1,049,439
| Peso de la muestra seca Ws (gr): |  |  | 912.7 | Profundidad(m) |  | 1.45
| TAMIZ | DIÁM. (mm) | W RET. (g) | % RETENIDO | % RET. Acum. | % QUE PASA
| 3'' | 75 | 0 | 0% | 0% | 100%
793.7 | 2'' | 50 | 0 | 0% | 0% | 100%
| 1 - 1/2 '' | 37.5 | 0 | 0% | 0% | 100%
| 1'' | 25 | 0 | 0% | 0% | 100%
| 3/4 '' | 19 | 0 | 0% | 0% | 100%
| 1/2 " | 12.7 | 0 | 0% | 0% | 100% | CLASIFICACION U,S,C.
| 3/8 '' | 9.5 | 0 | 0% | 0% | 100%
| 4 | 4.75 | 15.5 | 1.698% | 1.698% | 98.3% | SM-SC
| 10 | 2 | 87.8 | 9.62% | 11.32% | 88.68%
| 20 | 0.85 | 178.1 | 19.51% | 30.83% | 69.17%
| 40 | 0.425 | 125.5 | 13.75% | 44.58% | 55.42%
| 60 | 0.25 | 88.8 | 9.729% | 54.31% | 45.69%
| 100 | 0.15 | 133.2 | 14.59% | 68.91% | 31.09%
| 200 | 0.075 | 164.8 | 18.06% | 86.96% | 13.04%
| Fondo |  | 119 | 13.04% | 100% | 0%
| TOTAL |  | 912.7 | 100%
OBSERVACIONES: ___________________________________________________________________________
______________________________________ |  |  |  |  | _______________________________________
Realizó: Coordinador de Laboratorio | [5 empty] | Vo. Bo. Directora IRME
Nombre: Rafael Pérez Espitia |  |  |  |  | Nombre: María del Carmen Fuentes
Calle 4 Sur No. 15- 133, Tels: 7723537/18 – 7705450 – 7707721, Exts: 2634 – 2635, Email: irme@uptc.edu.co
MACROPROCESO: ADMINISTRATIVO
PROCESO: GESTIÓN DE LABORATORIOS
PROCEDIMIENTO: EMISION DE RESULTADOS
INFORME DE EMISION DE RESULTADOS SERVICIOS DE EXTENSION
Código: A-GL-E01-F03 |  | Versión: 03 |  |  |  | Página 1 de 2
INSTITUTO DE RECURSOS MINEROS Y ENERGETICOS
FACULTAD SECCIONAL SOGAMOSO
LABORATORIO DE SUELOS Y ROCAS
ANÁLISIS GRANULOMÉTRICO DE AGREGADOS GRUESOS Y FINOS - (I.N.V.E - 213)
DATOS DEL CLIENTE: CORPOCHIVOR | [6 empty] | Consecutivo:
NOMBRE: | [5 empty] | EMPRESA:
DIRECCION: |  |  |  |  | CÉDULA: |  | NIT:
TELÉFONO: |  |  |  | Fax: |  | E-mail:
MUESTRA: |  | S1M3 |  |  |  | FECHA: SEPTIEMBRE DE 2013
PROYECTO : ESTUDIO DE AMENAZA Y VULNERABILIDAD MUNICIPIO DE TENZA
| Peso de la muestra seca + recipente (gr): |  |  | 779.1 | COORDENADAS: |  | E 1,072,437
| Peso del recipiente (gr): |  |  | 116 |  |  | N 1,049,439
| Peso de la muestra seca Ws (gr): |  |  | 663.1 | Profundidad(m) |  | 2.35
| TAMIZ | DIÁM. (mm) | W RET. (g) | % RETENIDO | % RET. Acum. | % QUE PASA
| 3'' | 75 | 0 | 0% | 0% | 100%
588.1 | 2'' | 50 | 0 | 0% | 0% | 100%
| 1 - 1/2 '' | 37.5 | 0 | 0% | 0% | 100%
| 1'' | 25 | 0 | 0% | 0% | 100%
| 3/4 '' | 19 | 0 | 0% | 0% | 100%
| 1/2 " | 12.7 | 0 | 0% | 0% | 100% | CLASIFICACION U,S,C.
| 3/8 '' | 9.5 | 0 | 0% | 0% | 100%
| 4 | 4.75 | 13.2 | 1.991% | 1.991% | 98.01% | SP-SC
| 10 | 2 | 53.8 | 8.113% | 10.1% | 89.9%
| 20 | 0.85 | 162.5 | 24.51% | 34.61% | 65.39%
| 40 | 0.425 | 115.2 | 17.37% | 51.98% | 48.02%
| 60 | 0.25 | 71.1 | 10.72% | 62.71% | 37.29%
| 100 | 0.15 | 78.8 | 11.88% | 74.59% | 25.41%
| 200 | 0.075 | 93.5 | 14.1% | 88.69% | 11.31%
| Fondo |  | 75 | 11.31% | 100% | -2.22e-14%
| TOTAL |  | 663.1 | 100%
OBSERVACIONES: ___________________________________________________________________________
______________________________________ |  |  |  |  | _______________________________________
Realizó: Coordinador de Laboratorio | [5 empty] | Vo. Bo. Directora IRME
Nombre: Rafael Pérez Espitia |  |  |  |  | Nombre: María del Carmen Fuentes
Calle 4 Sur No. 15- 133, Tels: 7723537/18 – 7705450 – 7707721, Exts: 2634 – 2635, Email: irme@uptc.edu.co
MACROPROCESO: ADMINISTRATIVO
PROCESO: GESTIÓN DE LABORATORIOS
PROCEDIMIENTO: EMISION DE RESULTADOS
INFORME DE EMISION DE RESULTADOS SERVICIOS DE EXTENSION
Código: A-GL-E01-F03 |  | Versión: 03 |  |  |  | Página 1 de 2
INSTITUTO DE RECURSOS MINEROS Y ENERGETICOS
FACULTAD SECCIONAL SOGAMOSO
LABORATORIO DE SUELOS Y ROCAS
ANÁLISIS GRANULOMÉTRICO DE AGREGADOS GRUESOS Y FINOS - (I.N.V.E - 213)
DATOS DEL CLIENTE: CORPOCHIVOR | [6 empty] | Consecutivo:
NOMBRE: | [5 empty] | EMPRESA:
DIRECCION: |  |  |  |  | CÉDULA: |  | NIT:
TELÉFONO: |  |  |  | Fax: |  | E-mail:
MUESTRA: |  | S1M4 |  |  |  | FECHA: SEPTIEMBRE DE 2013
PROYECTO : ESTUDIO DE AMENAZA Y VULNERABILIDAD MUNICIPIO DE TENZA
| Peso de la muestra seca + recipente (gr): |  |  | 1088.5 | COORDENADAS: |  | E 1,072,437
| Peso del recipiente (gr): |  |  | 116 |  |  | N 1,049,439
| Peso de la muestra seca Ws (gr): |  |  | 972.5 | Profundidad(m) |  | 3.25
| TAMIZ | DIÁM. (mm) | W RET. (g) | % RETENIDO | % RET. Acum. | % QUE PASA
| 3'' | 75 | 0 | 0% | 0% | 100%
880.4 | 2'' | 50 | 0 | 0% | 0% | 100%
| 1 - 1/2 '' | 37.5 | 0 | 0% | 0% | 100%
| 1'' | 25 | 0 | 0% | 0% | 100%
| 3/4 '' | 19 | 0 | 0% | 0% | 100%
| 1/2 " | 12.7 | 0 | 0% | 0% | 100% | CLASIFICACION U,S,C.
| 3/8 '' | 9.5 | 0 | 0% | 0% | 100%
| 4 | 4.75 | 17.1 | 1.758% | 1.758% | 98.24% | SP-SC
| 10 | 2 | 142.8 | 14.68% | 16.44% | 83.56%
| 20 | 0.85 | 211.4 | 21.74% | 38.18% | 61.82%
| 40 | 0.425 | 145.9 | 15% | 53.18% | 46.82%
| 60 | 0.25 | 74.4 | 7.65% | 60.83% | 39.17%
| 100 | 0.15 | 95.8 | 9.851% | 70.68% | 29.32%
| 200 | 0.075 | 193 | 19.85% | 90.53% | 9.47%
| Fondo |  | 92.1 | 9.47% | 100% | 1.11e-14%
| TOTAL |  | 972.5 | 100%
OBSERVACIONES: ___________________________________________________________________________
______________________________________ |  |  |  |  | _______________________________________
Realizó: Coordinador de Laboratorio | [5 empty] | Vo. Bo. Directora IRME
Nombre: Rafael Pérez Espitia |  |  |  |  | Nombre: María del Carmen Fuentes
Calle 4 Sur No. 15- 133, Tels: 7723537/18 – 7705450 – 7707721, Exts: 2634 – 2635, Email: irme@uptc.edu.co
MACROPROCESO: ADMINISTRATIVO
PROCESO: GESTIÓN DE LABORATORIOS
PROCEDIMIENTO: EMISION DE RESULTADOS
INFORME DE EMISION DE RESULTADOS SERVICIOS DE EXTENSION
Código: A-GL-E01-F03 |  | Versión: 03 |  |  |  | Página 1 de 2
INSTITUTO DE RECURSOS MINEROS Y ENERGETICOS
FACULTAD SECCIONAL SOGAMOSO
LABORATORIO DE SUELOS Y ROCAS
PROYECTO : ESTUDIO DE AMENAZA Y VULNERABILIDAD MUNICIPIO DE TENZA
DATOS DEL CLIENTE: CORPOCHIVOR | [6 empty] | Consecutivo:
NOMBRE: | [5 empty] | EMPRESA:
DIRECCION: |  |  |  |  | CÉDULA: |  | NIT:
TELÉFONO: |  |  |  | Fax: |  | E-mail:
MUESTRA: |  | S1M5 |  |  |  | FECHA: SEPTIEMBRE DE 2013
PROYECTO : ESTUDIO DE AMENAZA Y VULNERABILIDAD SECTOR JORDAN MUNICIPIO DE CHINAVITA
| Peso de la muestra seca + recipente (gr): |  |  | 876.2 | COORDENADAS: |  | E 1,072,437
| Peso del recipiente (gr): |  |  | 116 |  |  | N 1,049,439
| Peso de la muestra seca Ws (gr): |  |  | 760.2 | Profundidad(m) |  | 4.5
| TAMIZ | DIÁM. (mm) | W RET. (g) | % RETENIDO | % RET. Acum. | % QUE PASA
| 3'' | 75 | 0 | 0% | 0% | 100%
664.6 | 2'' | 50 | 0 | 0% | 0% | 100%
| 1 - 1/2 '' | 37.5 | 0 | 0% | 0% | 100%
| 1'' | 25 | 0 | 0% | 0% | 100%
| 3/4 '' | 19 | 0 | 0% | 0% | 100%
| 1/2 " | 12.7 | 0 | 0% | 0% | 100% | CLASIFICACION U,S,C.
| 3/8 '' | 9.5 | 0 | 0% | 0% | 100%
| 4 | 4.75 | 15.1 | 1.986% | 1.986% | 98.01% | SM-SC
| 10 | 2 | 100 | 13.15% | 15.14% | 84.86%
| 20 | 0.85 | 78.1 | 10.27% | 25.41% | 74.59%
| 40 | 0.425 | 161.6 | 21.26% | 46.67% | 53.33%
| 60 | 0.25 | 78.2 | 10.29% | 56.96% | 43.04%
| 100 | 0.15 | 102.1 | 13.43% | 70.39% | 29.61%
| 200 | 0.075 | 129.5 | 17.03% | 87.42% | 12.58%
| Fondo |  | 95.6 | 12.58% | 100% | 1.11e-14%
| TOTAL |  | 760.2 | 100%
OBSERVACIONES: ___________________________________________________________________________
______________________________________ |  |  |  |  | _______________________________________
Realizó: Coordinador de Laboratorio | [5 empty] | Vo. Bo. Directora IRME
Nombre: Rafael Pérez Espitia |  |  |  |  | Nombre: María del Carmen Fuentes
Calle 4 Sur No. 15- 133, Tels: 7723537/18 – 7705450 – 7707721, Exts: 2634 – 2635, Email: irme@uptc.edu.co
MACROPROCESO: ADMINISTRATIVO
PROCESO: GESTIÓN DE LABORATORIOS
PROCEDIMIENTO: EMISION DE RESULTADOS
INFORME DE EMISION DE RESULTADOS SERVICIOS DE EXTENSION
Código: A-GL-E01-F03 |  | Versión: 03 |  |  |  | Página 1 de 2
INSTITUTO DE RECURSOS MINEROS Y ENERGETICOS
FACULTAD SECCIONAL SOGAMOSO
LABORATORIO DE SUELOS Y ROCAS
ANÁLISIS GRANULOMÉTRICO DE AGREGADOS GRUESOS Y FINOS - (I.N.V.E - 213)
DATOS DEL CLIENTE: CORPOCHIVOR | [6 empty] | Consecutivo:
NOMBRE: | [5 empty] | EMPRESA:
DIRECCION: |  |  |  |  | CÉDULA: |  | NIT:
TELÉFONO: |  |  |  | Fax: |  | E-mail:
MUESTRA: |  | S1M6 |  |  |  | FECHA: SEPTIEMBRE DE 2013
PROYECTO : ESTUDIO DE AMENAZA Y VULNERABILIDAD MUNICIPIO DE TENZA
| Peso de la muestra seca + recipente (gr): |  |  | 1542.4 | COORDENADAS: |  | E 1,072,437
| Peso del recipiente (gr): |  |  | 116 |  |  | N 1,049,439
| Peso de la muestra seca Ws (gr): |  |  | 1426.4 | Profundidad(m) |  | 5.2
| TAMIZ | DIÁM. (mm) | W RET. (g) | % RETENIDO | % RET. Acum. | % QUE PASA
| 3'' | 75 | 0 | 0% | 0% | 100%
1400.4 | 2'' | 50 | 0 | 0% | 0% | 100%
| 1 - 1/2 '' | 37.5 | 0 | 0% | 0% | 100%
| 1'' | 25 | 0 | 0% | 0% | 100%
| 3/4 '' | 19 | 0 | 0% | 0% | 100%
| 1/2 " | 12.7 | 0 | 0% | 0% | 100% | CLASIFICACION U,S,C.
| 3/8 '' | 9.5 | 0 | 0% | 0% | 100%
| 4 | 4.75 | 43.4 | 3.043% | 3.043% | 96.96% | SP
| 10 | 2 | 281.1 | 19.71% | 22.75% | 77.25%
| 20 | 0.85 | 369.9 | 25.93% | 48.68% | 51.32%
| 40 | 0.425 | 292.3 | 20.49% | 69.17% | 30.83%
| 60 | 0.25 | 133.8 | 9.38% | 78.55% | 21.45%
| 100 | 0.15 | 102.1 | 7.158% | 85.71% | 14.29%
| 200 | 0.075 | 177.8 | 12.46% | 98.18% | 1.823%
| Fondo |  | 26 | 1.823% | 100% | -2.22e-14%
| TOTAL |  | 1426.4 | 100%
OBSERVACIONES: ___________________________________________________________________________
______________________________________ |  |  |  |  | _______________________________________
Realizó: Coordinador de Laboratorio | [5 empty] | Vo. Bo. Directora IRME
Nombre: Rafael Pérez Espitia |  |  |  |  | Nombre: María del Carmen Fuentes
Calle 4 Sur No. 15- 133, Tels: 7723537/18 – 7705450 – 7707721, Exts: 2634 – 2635, Email: irme@uptc.edu.co
MACROPROCESO: ADMINISTRATIVO
PROCESO: GESTIÓN DE LABORATORIOS
PROCEDIMIENTO: EMISION DE RESULTADOS
INFORME DE EMISION DE RESULTADOS SERVICIOS DE EXTENSION
Código: A-GL-E01-F03 |  | Versión: 03 |  |  |  | Página 1 de 2
INSTITUTO DE RECURSOS MINEROS Y ENERGETICOS
FACULTAD SECCIONAL SOGAMOSO
LABORATORIO DE SUELOS Y ROCAS
ANÁLISIS GRANULOMÉTRICO DE AGREGADOS GRUESOS Y FINOS - (I.N.V.E - 213)
DATOS DEL CLIENTE: CORPOCHIVOR | [6 empty] | Consecutivo:
NOMBRE: | [5 empty] | EMPRESA:
DIRECCION: |  |  |  |  | CÉDULA: |  | NIT:
TELÉFONO: |  |  |  | Fax: |  | E-mail:
MUESTRA: |  | S1M7 |  |  |  | FECHA: SEPTIEMBRE DE 2013
PROYECTO : ESTUDIO DE AMENAZA Y VULNERABILIDAD MUNICIPIO DE TENZA
| Peso de la muestra seca + recipente (gr): |  |  | 786.4 | COORDENADAS: |  | E 1,072,437
| Peso del recipiente (gr): |  |  | 116 |  |  | N 1,049,439
| Peso de la muestra seca Ws (gr): |  |  | 670.4 | Profundidad(m) |  | 6.35
| TAMIZ | DIÁM. (mm) | W RET. (g) | % RETENIDO | % RET. Acum. | % QUE PASA
| 3'' | 75 | 0 | 0% | 0% | 100%
585.3 | 2'' | 50 | 0 | 0% | 0% | 100%
| 1 - 1/2 '' | 37.5 | 0 | 0% | 0% | 100%
| 1'' | 25 | 0 | 0% | 0% | 100%
| 3/4 '' | 19 | 0 | 0% | 0% | 100%
| 1/2 " | 12.7 | 0 | 0% | 0% | 100% | CLASIFICACION U,S,C.
| 3/8 '' | 9.5 | 0 | 0% | 0% | 100%
| 4 | 4.75 | 63.3 | 9.442% | 9.442% | 90.56% | SM-SC
| 10 | 2 | 134.3 | 20.03% | 29.47% | 70.53%
| 20 | 0.85 | 96.6 | 14.41% | 43.88% | 56.12%
| 40 | 0.425 | 47.4 | 7.07% | 50.95% | 49.05%
| 60 | 0.25 | 64.8 | 9.666% | 60.62% | 39.38%
| 100 | 0.15 | 99.6 | 14.86% | 75.48% | 24.52%
| 200 | 0.075 | 79.3 | 11.83% | 87.31% | 12.69%
| Fondo |  | 85.1 | 12.69% | 100% | 1.11e-14%
| TOTAL |  | 670.4 | 100%
OBSERVACIONES: ___________________________________________________________________________
______________________________________ |  |  |  |  | _______________________________________
Realizó: Coordinador de Laboratorio | [5 empty] | Vo. Bo. Directora IRME
Nombre: Rafael Pérez Espitia |  |  |  |  | Nombre: María del Carmen Fuentes
Calle 4 Sur No. 15- 133, Tels: 7723537/18 – 7705450 – 7707721, Exts: 2634 – 2635, Email: irme@uptc.edu.co
MACROPROCESO: ADMINISTRATIVO
PROCESO: GESTIÓN DE LABORATORIOS
PROCEDIMIENTO: EMISION DE RESULTADOS
INFORME DE EMISION DE RESULTADOS SERVICIOS DE EXTENSION
Código: A-GL-E01-F03 |  | Versión: 03 |  |  |  | Página 1 de 2
INSTITUTO DE RECURSOS MINEROS Y ENERGETICOS
FACULTAD SECCIONAL SOGAMOSO
LABORATORIO DE SUELOS Y ROCAS
ANÁLISIS GRANULOMÉTRICO DE AGREGADOS GRUESOS Y FINOS - (I.N.V.E - 213)
DATOS DEL CLIENTE: CORPOCHIVOR | [6 empty] | Consecutivo:
NOMBRE: | [5 empty] | EMPRESA:
DIRECCION: |  |  |  |  | CÉDULA: |  | NIT:
TELÉFONO: |  |  |  | Fax: |  | E-mail:
MUESTRA: |  | S1M8 |  |  |  | FECHA: SEPTIEMBRE DE 2013
PROYECTO : ESTUDIO DE AMENAZA Y VULNERABILIDAD MUNICIPIO DE TENZA
| Peso de la muestra seca + recipente (gr): |  |  | 1036.1 | COORDENADAS: |  | E 1,072,437
| Peso del recipiente (gr): |  |  | 116 |  |  | N 1,049,439
| Peso de la muestra seca Ws (gr): |  |  | 920.1 | Profundidad(m) |  | 7.85
| TAMIZ | DIÁM. (mm) | W RET. (g) | % RETENIDO | % RET. Acum. | % QUE PASA
| 3'' | 75 | 0 | 0% | 0% | 100%
825.8 | 2'' | 50 | 0 | 0% | 0% | 100%
| 1 - 1/2 '' | 37.5 | 0 | 0% | 0% | 100%
| 1'' | 25 | 0 | 0% | 0% | 100%
| 3/4 '' | 19 | 0 | 0% | 0% | 100%
| 1/2 " | 12.7 | 0 | 0% | 0% | 100% | CLASIFICACION U,S,C.
| 3/8 '' | 9.5 | 0 | 0% | 0% | 100%
| 4 | 4.75 | 15.3 | 1.663% | 1.663% | 98.34% | SP-SC
| 10 | 2 | 160.3 | 17.42% | 19.08% | 80.92%
| 20 | 0.85 | 207.3 | 22.53% | 41.62% | 58.38%
| 40 | 0.425 | 128.5 | 13.97% | 55.58% | 44.42%
| 60 | 0.25 | 69.8 | 7.586% | 63.17% | 36.83%
| 100 | 0.15 | 84.4 | 9.173% | 72.34% | 27.66%
| 200 | 0.075 | 160.2 | 17.41% | 89.75% | 10.25%
| Fondo |  | 94.3 | 10.25% | 100% | 0%
| TOTAL |  | 920.1 | 100%
OBSERVACIONES: ___________________________________________________________________________
______________________________________ |  |  |  |  | _______________________________________
Realizó: Coordinador de Laboratorio | [5 empty] | Vo. Bo. Directora IRME
Nombre: Rafael Pérez Espitia |  |  |  |  | Nombre: María del Carmen Fuentes
Calle 4 Sur No. 15- 133, Tels: 7723537/18 – 7705450 – 7707721, Exts: 2634 – 2635, Email: irme@uptc.edu.co
MACROPROCESO: ADMINISTRATIVO
PROCESO: GESTIÓN DE LABORATORIOS
PROCEDIMIENTO: EMISION DE RESULTADOS
INFORME DE EMISION DE RESULTADOS SERVICIOS DE EXTENSION
Código: A-GL-E01-F03 |  | Versión: 03 |  |  |  | Página 1 de 2
INSTITUTO DE RECURSOS MINEROS Y ENERGETICOS
FACULTAD SECCIONAL SOGAMOSO
LABORATORIO DE SUELOS Y ROCAS
ANÁLISIS GRANULOMÉTRICO DE AGREGADOS GRUESOS Y FINOS - (I.N.V.E - 213)
DATOS DEL CLIENTE: CORPOCHIVOR | [6 empty] | Consecutivo:
NOMBRE: | [5 empty] | EMPRESA:
DIRECCION: |  |  |  |  | CÉDULA: |  | NIT:
TELÉFONO: |  |  |  | Fax: |  | E-mail:
MUESTRA: |  | S2M1 |  |  |  | FECHA: SEPTIEMBRE DE 2013
PROYECTO : ESTUDIO DE AMENAZA Y VULNERABILIDAD MUNICIPIO DE TENZA
| Peso de la muestra seca + recipente (gr): |  |  | 505.8 | COORDENADAS: |  | E 1,072,481
| Peso del recipiente (gr): |  |  | 116 |  |  | N 1,049,509
| Peso de la muestra seca Ws (gr): |  |  | 389.8 | Profundidad(m) |  | 1
| TAMIZ | DIÁM. (mm) | W RET. (g) | % RETENIDO | % RET. Acum. | % QUE PASA
| 3'' | 75 | 0 | 0% | 0% | 100%
338.4 | 2'' | 50 | 0 | 0% | 0% | 100%
| 1 - 1/2 '' | 37.5 | 0 | 0% | 0% | 100%
| 1'' | 25 | 0 | 0% | 0% | 100%
| 3/4 '' | 19 | 0 | 0% | 0% | 100%
| 1/2 " | 12.7 | 0 | 0% | 0% | 100% | CLASIFICACION U,S,C.
| 3/8 '' | 9.5 | 0 | 0% | 0% | 100%
| 4 | 4.75 | 0 | 0% | 0% | 100% | SM-SC
| 10 | 2 | 33.5 | 8.594% | 8.594% | 91.41%
| 20 | 0.85 | 80.7 | 20.7% | 29.3% | 70.7%
| 40 | 0.425 | 56.6 | 14.52% | 43.82% | 56.18%
| 60 | 0.25 | 35.4 | 9.082% | 52.9% | 47.1%
| 100 | 0.15 | 81.7 | 20.96% | 73.86% | 26.14%
| 200 | 0.075 | 50.5 | 12.96% | 86.81% | 13.19%
| Fondo |  | 51.4 | 13.19% | 100% | 0%
| TOTAL |  | 389.8 | 100%
OBSERVACIONES: ___________________________________________________________________________
______________________________________ |  |  |  |  | _______________________________________
Realizó: Coordinador de Laboratorio | [5 empty] | Vo. Bo. Directora IRME
Nombre: Rafael Pérez Espitia |  |  |  |  | Nombre: María del Carmen Fuentes
Calle 4 Sur No. 15- 133, Tels: 7723537/18 – 7705450 – 7707721, Exts: 2634 – 2635, Email: irme@uptc.edu.co
MACROPROCESO: ADMINISTRATIVO
PROCESO: GESTIÓN DE LABORATORIOS
PROCEDIMIENTO: EMISION DE RESULTADOS
INFORME DE EMISION DE RESULTADOS SERVICIOS DE EXTENSION
Código: A-GL-E01-F03 |  | Versión: 03 |  |  |  | Página 1 de 2
INSTITUTO DE RECURSOS MINEROS Y ENERGETICOS
FACULTAD SECCIONAL SOGAMOSO
LABORATORIO DE SUELOS Y ROCAS
ANÁLISIS GRANULOMÉTRICO DE AGREGADOS GRUESOS Y FINOS - (I.N.V.E - 213)
DATOS DEL CLIENTE: CORPOCHIVOR | [6 empty] | Consecutivo:
NOMBRE: | [5 empty] | EMPRESA:
DIRECCION: |  |  |  |  | CÉDULA: |  | NIT:
TELÉFONO: |  |  |  | Fax: |  | E-mail:
MUESTRA: |  | S2M2 |  |  |  | FECHA: SEPTIEMBRE DE 2013
PROYECTO : ESTUDIO DE AMENAZA Y VULNERABILIDAD MUNICIPIO DE TENZA
| Peso de la muestra seca + recipente (gr): |  |  | 984.5 | COORDENADAS: |  | E 1,072,481
| Peso del recipiente (gr): |  |  | 116 |  |  | N 1,049,509
| Peso de la muestra seca Ws (gr): |  |  | 868.5 | Profundidad(m) |  | 1.5
| TAMIZ | DIÁM. (mm) | W RET. (g) | % RETENIDO | % RET. Acum. | % QUE PASA
| 3'' | 75 | 0 | 0% | 0% | 100%
804.9 | 2'' | 50 | 0 | 0% | 0% | 100%
| 1 - 1/2 '' | 37.5 | 0 | 0% | 0% | 100%
| 1'' | 25 | 0 | 0% | 0% | 100%
| 3/4 '' | 19 | 0 | 0% | 0% | 100%
| 1/2 " | 12.7 | 0 | 0% | 0% | 100% | CLASIFICACION U,S,C.
| 3/8 '' | 9.5 | 0 | 0% | 0% | 100%
| 4 | 4.75 | 15.1 | 1.739% | 1.739% | 98.26% | SP-SC
| 10 | 2 | 146.4 | 16.86% | 18.6% | 81.4%
| 20 | 0.85 | 177.9 | 20.48% | 39.08% | 60.92%
| 40 | 0.425 | 143.3 | 16.5% | 55.58% | 44.42%
| 60 | 0.25 | 74.1 | 8.532% | 64.11% | 35.89%
| 100 | 0.15 | 90.1 | 10.37% | 74.48% | 25.52%
| 200 | 0.075 | 158 | 18.19% | 92.68% | 7.323%
| Fondo |  | 63.6 | 7.323% | 100% | 0%
| TOTAL |  | 868.5 | 100%
OBSERVACIONES: ___________________________________________________________________________
______________________________________ |  |  |  |  | _______________________________________
Realizó: Coordinador de Laboratorio | [5 empty] | Vo. Bo. Directora IRME
Nombre: Rafael Pérez Espitia |  |  |  |  | Nombre: María del Carmen Fuentes
Calle 4 Sur No. 15- 133, Tels: 7723537/18 – 7705450 – 7707721, Exts: 2634 – 2635, Email: irme@uptc.edu.co
MACROPROCESO: ADMINISTRATIVO
PROCESO: GESTIÓN DE LABORATORIOS
PROCEDIMIENTO: EMISION DE RESULTADOS
INFORME DE EMISION DE RESULTADOS SERVICIOS DE EXTENSION
Código: A-GL-E01-F03 |  | Versión: 03 |  |  |  | Página 1 de 2
INSTITUTO DE RECURSOS MINEROS Y ENERGETICOS
FACULTAD SECCIONAL SOGAMOSO
LABORATORIO DE SUELOS Y ROCAS
ANÁLISIS GRANULOMÉTRICO DE AGREGADOS GRUESOS Y FINOS - (I.N.V.E - 213)
DATOS DEL CLIENTE: CORPOCHIVOR | [6 empty] | Consecutivo:
NOMBRE: | [5 empty] | EMPRESA:
DIRECCION: |  |  |  |  | CÉDULA: |  | NIT:
TELÉFONO: |  |  |  | Fax: |  | E-mail:
MUESTRA: |  | S2M3 |  |  |  | FECHA: SEPTIEMBRE DE 2013
PROYECTO : ESTUDIO DE AMENAZA Y VULNERABILIDAD MUNICIPIO DE TENZA
| Peso de la muestra seca + recipente (gr): |  |  | 1008.4 | COORDENADAS: |  | E 1,072,481
| Peso del recipiente (gr): |  |  | 116 |  |  | N 1,049,509
| Peso de la muestra seca Ws (gr): |  |  | 892.4 | Profundidad(m) |  | 2.5
| TAMIZ | DIÁM. (mm) | W RET. (g) | % RETENIDO | % RET. Acum. | % QUE PASA
| 3'' | 75 | 0 | 0% | 0% | 100%
830.6 | 2'' | 50 | 0 | 0% | 0% | 100%
| 1 - 1/2 '' | 37.5 | 0 | 0% | 0% | 100%
| 1'' | 25 | 0 | 0% | 0% | 100%
| 3/4 '' | 19 | 0 | 0% | 0% | 100%
| 1/2 " | 12.7 | 0 | 0% | 0% | 100% | CLASIFICACION U,S,C.
| 3/8 '' | 9.5 | 0 | 0% | 0% | 100%
| 4 | 4.75 | 58.7 | 6.578% | 6.578% | 93.42% | SP-SC
| 10 | 2 | 187.4 | 21% | 27.58% | 72.42%
| 20 | 0.85 | 173.3 | 19.42% | 47% | 53%
| 40 | 0.425 | 121.8 | 13.65% | 60.65% | 39.35%
| 60 | 0.25 | 78.8 | 8.83% | 69.48% | 30.52%
| 100 | 0.15 | 98.6 | 11.05% | 80.52% | 19.48%
| 200 | 0.075 | 112 | 12.55% | 93.07% | 6.925%
| Fondo |  | 61.8 | 6.925% | 100% | 0%
| TOTAL |  | 892.4 | 100%
OBSERVACIONES: ___________________________________________________________________________
______________________________________ |  |  |  |  | _______________________________________
Realizó: Coordinador de Laboratorio | [5 empty] | Vo. Bo. Directora IRME
Nombre: Rafael Pérez Espitia |  |  |  |  | Nombre: María del Carmen Fuentes
Calle 4 Sur No. 15- 133, Tels: 7723537/18 – 7705450 – 7707721, Exts: 2634 – 2635, Email: irme@uptc.edu.co
MACROPROCESO: ADMINISTRATIVO
PROCESO: GESTIÓN DE LABORATORIOS
PROCEDIMIENTO: EMISION DE RESULTADOS
INFORME DE EMISION DE RESULTADOS SERVICIOS DE EXTENSION
Código: A-GL-E01-F03 |  | Versión: 03 |  |  |  | Página 1 de 2
INSTITUTO DE RECURSOS MINEROS Y ENERGETICOS
FACULTAD SECCIONAL SOGAMOSO
LABORATORIO DE SUELOS Y ROCAS
ANÁLISIS GRANULOMÉTRICO DE AGREGADOS GRUESOS Y FINOS - (I.N.V.E - 213)
DATOS DEL CLIENTE: CORPOCHIVOR | [6 empty] | Consecutivo:
NOMBRE: | [5 empty] | EMPRESA:
DIRECCION: |  |  |  |  | CÉDULA: |  | NIT:
TELÉFONO: |  |  |  | Fax: |  | E-mail:
MUESTRA: |  | S2M4 |  |  |  | FECHA: SEPTIEMBRE DE 2013
PROYECTO : ESTUDIO DE AMENAZA Y VULNERABILIDAD MUNICIPIO DE TENZA
| Peso de la muestra seca + recipente (gr): |  |  | 1047.2 | COORDENADAS: |  | E 1,072,481
| Peso del recipiente (gr): |  |  | 116 |  |  | N 1,049,509
| Peso de la muestra seca Ws (gr): |  |  | 931.2 | Profundidad(m) |  | 3.55
| TAMIZ | DIÁM. (mm) | W RET. (g) | % RETENIDO | % RET. Acum. | % QUE PASA
| 3'' | 75 | 0 | 0% | 0% | 100%
885.6 | 2'' | 50 | 0 | 0% | 0% | 100%
| 1 - 1/2 '' | 37.5 | 0 | 0% | 0% | 100%
| 1'' | 25 | 0 | 0% | 0% | 100%
| 3/4 '' | 19 | 0 | 0% | 0% | 100%
| 1/2 " | 12.7 | 0 | 0% | 0% | 100% | CLASIFICACION U,S,C.
| 3/8 '' | 9.5 | 0 | 0% | 0% | 100%
| 4 | 4.75 | 34.4 | 3.694% | 3.694% | 96.31% | SP
| 10 | 2 | 218 | 23.41% | 27.1% | 72.9%
| 20 | 0.85 | 202.6 | 21.76% | 48.86% | 51.14%
| 40 | 0.425 | 132.1 | 14.19% | 63.05% | 36.95%
| 60 | 0.25 | 78.6 | 8.441% | 71.49% | 28.51%
| 100 | 0.15 | 77.7 | 8.344% | 79.83% | 20.17%
| 200 | 0.075 | 142.2 | 15.27% | 95.1% | 4.897%
| Fondo |  | 45.6 | 4.897% | 100% | 2.22e-14%
| TOTAL |  | 931.2 | 100%
OBSERVACIONES: ___________________________________________________________________________
______________________________________ |  |  |  |  | _______________________________________
Realizó: Coordinador de Laboratorio | [5 empty] | Vo. Bo. Directora IRME
Nombre: Rafael Pérez Espitia |  |  |  |  | Nombre: María del Carmen Fuentes
Calle 4 Sur No. 15- 133, Tels: 7723537/18 – 7705450 – 7707721, Exts: 2634 – 2635, Email: irme@uptc.edu.co
MACROPROCESO: ADMINISTRATIVO
PROCESO: GESTIÓN DE LABORATORIOS
PROCEDIMIENTO: EMISION DE RESULTADOS
INFORME DE EMISION DE RESULTADOS SERVICIOS DE EXTENSION
Código: A-GL-E01-F03 |  | Versión: 03 |  |  |  | Página 1 de 2
INSTITUTO DE RECURSOS MINEROS Y ENERGETICOS
FACULTAD SECCIONAL SOGAMOSO
LABORATORIO DE SUELOS Y ROCAS
ANÁLISIS GRANULOMÉTRICO DE AGREGADOS GRUESOS Y FINOS - (I.N.V.E - 213)
DATOS DEL CLIENTE: CORPOCHIVOR | [6 empty] | Consecutivo:
NOMBRE: | [5 empty] | EMPRESA:
DIRECCION: |  |  |  |  | CÉDULA: |  | NIT:
TELÉFONO: |  |  |  | Fax: |  | E-mail:
MUESTRA: |  | S2M5 |  |  |  | FECHA: SEPTIEMBRE DE 2013
PROYECTO : ESTUDIO DE AMENAZA Y VULNERABILIDAD MUNICIPIO DE TENZA
| Peso de la muestra seca + recipente (gr): |  |  | 755.6 | COORDENADAS: |  | E 1,072,481
| Peso del recipiente (gr): |  |  | 116 |  |  | N 1,049,509
| Peso de la muestra seca Ws (gr): |  |  | 639.6 | Profundidad(m) |  | 4.65
| TAMIZ | DIÁM. (mm) | W RET. (g) | % RETENIDO | % RET. Acum. | % QUE PASA
| 3'' | 75 | 0 | 0% | 0% | 100%
606.1 | 2'' | 50 | 0 | 0% | 0% | 100%
| 1 - 1/2 '' | 37.5 | 0 | 0% | 0% | 100%
| 1'' | 25 | 0 | 0% | 0% | 100%
| 3/4 '' | 19 | 0 | 0% | 0% | 100%
| 1/2 " | 12.7 | 0 | 0% | 0% | 100% | CLASIFICACION U,S,C.
| 3/8 '' | 9.5 | 0 | 0% | 0% | 100%
| 4 | 4.75 | 13.2 | 2.064% | 2.064% | 97.94% | SP
| 10 | 2 | 84.6 | 13.23% | 15.29% | 84.71%
| 20 | 0.85 | 135.1 | 21.12% | 36.41% | 63.59%
| 40 | 0.425 | 115.3 | 18.03% | 54.44% | 45.56%
| 60 | 0.25 | 71.4 | 11.16% | 65.6% | 34.4%
| 100 | 0.15 | 74.2 | 11.6% | 77.2% | 22.8%
| 200 | 0.075 | 112.3 | 17.56% | 94.76% | 5.238%
| Fondo |  | 33.5 | 5.238% | 100% | 0%
| TOTAL |  | 639.6 | 100%
OBSERVACIONES: ___________________________________________________________________________
______________________________________ |  |  |  |  | _______________________________________
Realizó: Coordinador de Laboratorio | [5 empty] | Vo. Bo. Directora IRME
Nombre: Rafael Pérez Espitia |  |  |  |  | Nombre: María del Carmen Fuentes
Calle 4 Sur No. 15- 133, Tels: 7723537/18 – 7705450 – 7707721, Exts: 2634 – 2635, Email: irme@uptc.edu.co
MACROPROCESO: ADMINISTRATIVO
PROCESO: GESTIÓN DE LABORATORIOS
PROCEDIMIENTO: EMISION DE RESULTADOS
INFORME DE EMISION DE RESULTADOS SERVICIOS DE EXTENSION
Código: A-GL-E01-F03 |  | Versión: 03 |  |  |  | Página 1 de 2
INSTITUTO DE RECURSOS MINEROS Y ENERGETICOS
FACULTAD SECCIONAL SOGAMOSO
LABORATORIO DE SUELOS Y ROCAS
ANÁLISIS GRANULOMÉTRICO DE AGREGADOS GRUESOS Y FINOS - (I.N.V.E - 213)
DATOS DEL CLIENTE: CORPOCHIVOR | [6 empty] | Consecutivo:
NOMBRE: | [5 empty] | EMPRESA:
DIRECCION: |  |  |  |  | CÉDULA: |  | NIT:
TELÉFONO: |  |  |  | Fax: |  | E-mail:
MUESTRA: |  | S2M6 |  |  |  | FECHA: SEPTIEMBRE DE 2013
PROYECTO : ESTUDIO DE AMENAZA Y VULNERABILIDAD MUNICIPIO DE TENZA
| Peso de la muestra seca + recipente (gr): |  |  | 1194.1 | COORDENADAS: |  | E 1,072,481
| Peso del recipiente (gr): |  |  | 116 |  |  | N 1,049,509
| Peso de la muestra seca Ws (gr): |  |  | 1078.1 | Profundidad(m) |  | 5.55
| TAMIZ | DIÁM. (mm) | W RET. (g) | % RETENIDO | % RET. Acum. | % QUE PASA
| 3'' | 75 | 0 | 0% | 0% | 100%
1039.7 | 2'' | 50 | 0 | 0% | 0% | 100%
| 1 - 1/2 '' | 37.5 | 0 | 0% | 0% | 100%
| 1'' | 25 | 0 | 0% | 0% | 100%
| 3/4 '' | 19 | 0 | 0% | 0% | 100%
| 1/2 " | 12.7 | 0 | 0% | 0% | 100% | CLASIFICACION U,S,C.
| 3/8 '' | 9.5 | 0 | 0% | 0% | 100%
| 4 | 4.75 | 17.2 | 1.595% | 1.595% | 98.4% | SP
| 10 | 2 | 262 | 24.3% | 25.9% | 74.1%
| 20 | 0.85 | 268.1 | 24.87% | 50.77% | 49.23%
| 40 | 0.425 | 158.4 | 14.69% | 65.46% | 34.54%
| 60 | 0.25 | 93.3 | 8.654% | 74.11% | 25.89%
| 100 | 0.15 | 87.2 | 8.088% | 82.2% | 17.8%
| 200 | 0.075 | 153.5 | 14.24% | 96.44% | 3.562%
| Fondo |  | 38.4 | 3.562% | 100% | -2.22e-14%
| TOTAL |  | 1078.1 | 100%
OBSERVACIONES: ___________________________________________________________________________
______________________________________ |  |  |  |  | _______________________________________
Realizó: Coordinador de Laboratorio | [5 empty] | Vo. Bo. Directora IRME
Nombre: Rafael Pérez Espitia |  |  |  |  | Nombre: María del Carmen Fuentes
Calle 4 Sur No. 15- 133, Tels: 7723537/18 – 7705450 – 7707721, Exts: 2634 – 2635, Email: irme@uptc.edu.co
MACROPROCESO: ADMINISTRATIVO
PROCESO: GESTIÓN DE LABORATORIOS
PROCEDIMIENTO: EMISION DE RESULTADOS
INFORME DE EMISION DE RESULTADOS SERVICIOS DE EXTENSION
Código: A-GL-E01-F03 |  | Versión: 03 |  |  |  | Página 1 de 2
INSTITUTO DE RECURSOS MINEROS Y ENERGETICOS
FACULTAD SECCIONAL SOGAMOSO
LABORATORIO DE SUELOS Y ROCAS
ANÁLISIS GRANULOMÉTRICO DE AGREGADOS GRUESOS Y FINOS - (I.N.V.E - 213)
DATOS DEL CLIENTE: CORPOCHIVOR | [6 empty] | Consecutivo:
NOMBRE: | [5 empty] | EMPRESA:
DIRECCION: |  |  |  |  | CÉDULA: |  | NIT:
TELÉFONO: |  |  |  | Fax: |  | E-mail:
MUESTRA: |  | S2M7 |  |  |  | FECHA: SEPTIEMBRE DE 2013
PROYECTO : ESTUDIO DE AMENAZA Y VULNERABILIDAD MUNICIPIO DE TENZA
| Peso de la muestra seca + recipente (gr): |  |  | 1186.4 | COORDENADAS: |  | E 1,072,481
| Peso del recipiente (gr): |  |  | 116 |  |  | N 1,049,509
| Peso de la muestra seca Ws (gr): |  |  | 1070.4 | Profundidad(m) |  | 6.5
| TAMIZ | DIÁM. (mm) | W RET. (g) | % RETENIDO | % RET. Acum. | % QUE PASA
| 3'' | 75 | 0 | 0% | 0% | 100%
990.4 | 2'' | 50 | 0 | 0% | 0% | 100%
| 1 - 1/2 '' | 37.5 | 0 | 0% | 0% | 100%
| 1'' | 25 | 0 | 0% | 0% | 100%
| 3/4 '' | 19 | 0 | 0% | 0% | 100%
| 1/2 " | 12.7 | 0 | 0% | 0% | 100% | CLASIFICACION U,S,C.
| 3/8 '' | 9.5 | 0 | 0% | 0% | 100%
| 4 | 4.75 | 19.5 | 1.822% | 1.822% | 98.18% | SP-SC
| 10 | 2 | 239.9 | 22.41% | 24.23% | 75.77%
| 20 | 0.85 | 216.6 | 20.24% | 44.47% | 55.53%
| 40 | 0.425 | 129.8 | 12.13% | 56.6% | 43.4%
| 60 | 0.25 | 91 | 8.501% | 65.1% | 34.9%
| 100 | 0.15 | 96.6 | 9.025% | 74.12% | 25.88%
| 200 | 0.075 | 197 | 18.4% | 92.53% | 7.474%
| Fondo |  | 80 | 7.474% | 100% | 0%
| TOTAL |  | 1070.4 | 100%
OBSERVACIONES: ___________________________________________________________________________
______________________________________ |  |  |  |  | _______________________________________
Realizó: Coordinador de Laboratorio | [5 empty] | Vo. Bo. Directora IRME
Nombre: Rafael Pérez Espitia |  |  |  |  | Nombre: María del Carmen Fuentes
Calle 4 Sur No. 15- 133, Tels: 7723537/18 – 7705450 – 7707721, Exts: 2634 – 2635, Email: irme@uptc.edu.co
MACROPROCESO: ADMINISTRATIVO
PROCESO: GESTIÓN DE LABORATORIOS
PROCEDIMIENTO: EMISION DE RESULTADOS
INFORME DE EMISION DE RESULTADOS SERVICIOS DE EXTENSION
Código: A-GL-E01-F03 |  | Versión: 03 |  |  |  | Página 1 de 2
INSTITUTO DE RECURSOS MINEROS Y ENERGETICOS
FACULTAD SECCIONAL SOGAMOSO
LABORATORIO DE SUELOS Y ROCAS
ANÁLISIS GRANULOMÉTRICO DE AGREGADOS GRUESOS Y FINOS - (I.N.V.E - 213)
DATOS DEL CLIENTE: CORPOCHIVOR | [6 empty] | Consecutivo:
NOMBRE: | [5 empty] | EMPRESA:
DIRECCION: |  |  |  |  | CÉDULA: |  | NIT:
TELÉFONO: |  |  |  | Fax: |  | E-mail:
MUESTRA: |  | S2M8 |  |  |  | FECHA: SEPTIEMBRE DE 2013
PROYECTO : ESTUDIO DE AMENAZA Y VULNERABILIDAD MUNICIPIO DE TENZA
| Peso de la muestra seca + recipente (gr): |  |  | 805.2 | COORDENADAS: |  | E 1,072,481
| Peso del recipiente (gr): |  |  | 116 |  |  | N 1,049,509
| Peso de la muestra seca Ws (gr): |  |  | 689.2 | Profundidad(m) |  | 7.95
| TAMIZ | DIÁM. (mm) | W RET. (g) | % RETENIDO | % RET. Acum. | % QUE PASA
| 3'' | 75 | 0 | 0% | 0% | 100%
658.2 | 2'' | 50 | 0 | 0% | 0% | 100%
| 1 - 1/2 '' | 37.5 | 0 | 0% | 0% | 100%
| 1'' | 25 | 0 | 0% | 0% | 100%
| 3/4 '' | 19 | 0 | 0% | 0% | 100%
| 1/2 " | 12.7 | 0 | 0% | 0% | 100% | CLASIFICACION U,S,C.
| 3/8 '' | 9.5 | 0 | 0% | 0% | 100%
| 4 | 4.75 | 16.8 | 2.438% | 2.438% | 97.56% | SP
| 10 | 2 | 144.5 | 20.97% | 23.4% | 76.6%
| 20 | 0.85 | 137.8 | 19.99% | 43.4% | 56.6%
| 40 | 0.425 | 92.8 | 13.46% | 56.86% | 43.14%
| 60 | 0.25 | 54.6 | 7.922% | 64.79% | 35.21%
| 100 | 0.15 | 60.2 | 8.735% | 73.52% | 26.48%
| 200 | 0.075 | 151.5 | 21.98% | 95.5% | 4.498%
| Fondo |  | 31 | 4.498% | 100% | 2.22e-14%
| TOTAL |  | 689.2 | 100%
OBSERVACIONES: ___________________________________________________________________________
______________________________________ |  |  |  |  | _______________________________________
Realizó: Coordinador de Laboratorio | [5 empty] | Vo. Bo. Directora IRME
Nombre: Rafael Pérez Espitia |  |  |  |  | Nombre: María del Carmen Fuentes
Calle 4 Sur No. 15- 133, Tels: 7723537/18 – 7705450 – 7707721, Exts: 2634 – 2635, Email: irme@uptc.edu.co
L.S.R.
L.S.R.
L.S.R.
L.S.R.
L.S.R.
L.S.R.
L.S.R.
L.S.R.
L.S.R.
L.S.R.
L.S.R.
L.S.R.
L.S.R.
L.S.R.
L.S.R.
L.S.R.