## LIMITES
MACROPROCESO: ADMINISTRATIVO
PROCESO: GESTIÓN DE LABORATORIOS
PROCEDIMIENTO: EMISION DE RESULTADOS
INFORME DE EMISION DE RESULTADOS SERVICIOS DE EXTENSION
Código: A-GL-E01-F03 |  | Versión: 03 |  |  |  | Página 1 de 2
INSTITUTO DE RECURSOS MINEROS Y ENERGETICOS
FACULTAD SECCIONAL SOGAMOSO
LABORATORIO DE SUELOS Y ROCAS
ENSAYO: LÍMITES DE CONSISTENCIA.
DATOS DEL CLIENTE: CORPOCHIVOR | [6 empty] | Consecutivo:
NOMBRE: | [5 empty] | EMPRESA: | NIT:
DIRECCION: |  |  |  |  | CÉDULA:
TELÉFONO: |  |  |  | Fax: |  | E-mail:
PROYECTO : ESTUDIO DE AMENAZA Y VULNERABILIDAD MUNICIPIO DE TENZA | [7 empty] | FECHA: SEPTIEMBRE DE 2013
| DETERMINACIÓN DEL LÍMITE LÍQUIDO. |  |  |  |  | CLASIFICACIÓN U.S.C.S: |  | CL
| ENSAYO No |  | 1 | 2 | 3 | COORDENADAS: |  | E 1,072,437
| Número de Golpes |  | 35 | 27 | 16 | H(msnm): 2105 |  | N 1,049,439
| Peso suelo húmedo + recipiente (gr) |  | 36.2 | 46.2 | 41.8
| Peso suelo seco + recipiente (gr) |  | 30.2 | 37 | 33.6 |  | MUESTRA: | S1 M1
| Peso Recipiente (gr) |  | 7.9 | 7.6 | 8.8 |  | PROFUNDIDAD(m): |  | 0.75
| Peso de Agua (gr) |  | 6 | 9.2 | 8.2
| Peso suelo seco (gr) |  | 22.3 | 29.4 | 24.8
| Contenido de Humedad % |  | 26.91% | 31.29% | 33.06%
[7 empty] | Límite Líquido: |  | 30.42%
[7 empty] | Límite Plástico: |  | 12.09%
[7 empty] | Índ, de Plasticidad: |  | 18.33%
DETERMINACIÓN DEL LÍMITE PLÁSTICO.
| ENSAYO No |  | 1
| Peso suelo húmedo + recipiente (gr) |  | 17.9
| Peso suelo seco + recipiente (gr) |  | 16.8
| Peso Recipiente (gr) |  | 7.7
| Peso de Agua (gr) |  | 1.1
| Peso suelo seco (gr) |  | 9.1
| Contenido de Humedad % |  | 12.09%
OBSERVACIONES: __________________________________________________________________
______________________________________ | [5 empty] | _____________________________________________
Realizó: Coordinador de Laboratorio | [5 empty] | Vo. Bo. Directora IRME
Nombre: Rafael Pérez Espitia | [5 empty] | Nombre: María del Carmen Fuentes
Calle 4 Sur No. 15- 133, Tels: 7723537/18 – 7705450 – 7707721, Exts: 2634 – 2635, Email: irme@uptc.edu.co
MACROPROCESO: ADMINISTRATIVO
PROCESO: GESTIÓN DE LABORATORIOS
PROCEDIMIENTO: EMISION DE RESULTADOS
INFORME DE EMISION DE RESULTADOS SERVICIOS DE EXTENSION
Código: A-GL-E01-F03 |  | Versión: 03 |  |  |  | Página 1 de 2
INSTITUTO DE RECURSOS MINEROS Y ENERGETICOS
FACULTAD SECCIONAL SOGAMOSO
LABORATORIO DE SUELOS Y ROCAS
ENSAYO: LÍMITES DE CONSISTENCIA.
DATOS DEL CLIENTE: CORPOCHIVOR | [6 empty] | Consecutivo:
NOMBRE: | [5 empty] | EMPRESA: | NIT:
DIRECCION: |  |  |  |  | CÉDULA:
TELÉFONO: |  |  |  | Fax: |  | E-mail:
PROYECTO : ESTUDIO DE AMENAZA Y VULNERABILIDAD MUNICIPIO DE TENZA | [7 empty] | FECHA: SEPTIEMBRE DE 2013
| DETERMINACIÓN DEL LÍMITE LÍQUIDO. |  |  |  |  | CLASIFICACIÓN U.S.C.S: |  | CL
| ENSAYO No |  | 1 | 2 | 3 | COORDENADAS: |  | E 1,072,437
| Número de Golpes |  | 35 | 28 | 19 | H(msnm): 2105 |  | N 1,049,439
| Peso suelo húmedo + recipiente (gr) |  | 30.1 | 40.5 | 32.9
| Peso suelo seco + recipiente (gr) |  | 25.1 | 33 | 26.5 |  | MUESTRA: | S1 M2
| Peso Recipiente (gr) |  | 5.2 | 5.4 | 6.4 |  | PROFUNDIDAD(m): |  | 1.45
| Peso de Agua (gr) |  | 5 | 7.5 | 6.4
| Peso suelo seco (gr) |  | 19.9 | 27.6 | 20.1
| Contenido de Humedad % |  | 25.13% | 27.17% | 31.84%
[7 empty] | Límite Líquido: |  | 28.05%
[7 empty] | Límite Plástico: |  | 9.259%
[7 empty] | Índ, de Plasticidad: |  | 18.79%
DETERMINACIÓN DEL LÍMITE PLÁSTICO.
| ENSAYO No |  | 1
| Peso suelo húmedo + recipiente (gr) |  | 17.1
| Peso suelo seco + recipiente (gr) |  | 15.1
| Peso Recipiente (gr) |  | 4.3
| Peso de Agua (gr) |  | 1
| Peso suelo seco (gr) |  | 10.8
| Contenido de Humedad % |  | 9.259%
OBSERVACIONES: __________________________________________________________________
______________________________________ | [5 empty] | _____________________________________________
Realizó: Coordinador de Laboratorio | [5 empty] | Vo. Bo. Directora IRME
Nombre: Rafael Pérez Espitia | [5 empty] | Nombre: María del Carmen Fuentes
Calle 4 Sur No. 15- 133, Tels: 7723537/18 – 7705450 – 7707721, Exts: 2634 – 2635, Email: irme@uptc.edu.co
MACROPROCESO: ADMINISTRATIVO
PROCESO: GESTIÓN DE LABORATORIOS
PROCEDIMIENTO: EMISION DE RESULTADOS
INFORME DE EMISION DE RESULTADOS SERVICIOS DE EXTENSION
Código: A-GL-E01-F03 |  | Versión: 03 |  |  |  | Página 1 de 2
INSTITUTO DE RECURSOS MINEROS Y ENERGETICOS
FACULTAD SECCIONAL SOGAMOSO
LABORATORIO DE SUELOS Y ROCAS
ENSAYO: LÍMITES DE CONSISTENCIA.
DATOS DEL CLIENTE: CORPOCHIVOR | [6 empty] | Consecutivo:
NOMBRE: | [5 empty] | EMPRESA: | NIT:
DIRECCION: |  |  |  |  | CÉDULA:
TELÉFONO: |  |  |  | Fax: |  | E-mail:
PROYECTO : ESTUDIO DE AMENAZA Y VULNERABILIDAD MUNICIPIO DE TENZA | [7 empty] | FECHA: SEPTIEMBRE DE 2013
| DETERMINACIÓN DEL LÍMITE LÍQUIDO. |  |  |  |  | CLASIFICACIÓN U.S.C.S: |  | CL
| ENSAYO No |  | 1 | 2 | 3 | COORDENADAS: |  | E 1,072,437
| Número de Golpes |  | 34 | 29 | 14 | H(msnm): 2105 |  | N 1,049,439
| Peso suelo húmedo + recipiente (gr) |  | 40.3 | 38.5 | 31.9
| Peso suelo seco + recipiente (gr) |  | 34.6 | 31.8 | 26 |  | MUESTRA: | S1 M3
| Peso Recipiente (gr) |  | 11.7 | 6.3 | 5.3 |  | PROFUNDIDAD(m): |  | 2.35
| Peso de Agua (gr) |  | 5.7 | 6.7 | 5.9
| Peso suelo seco (gr) |  | 22.9 | 25.5 | 20.7
| Contenido de Humedad % |  | 24.89% | 26.27% | 28.5%
[7 empty] | Límite Líquido: |  | 26.56%
[7 empty] | Límite Plástico: |  | 18%
[7 empty] | Índ, de Plasticidad: |  | 8.556%
DETERMINACIÓN DEL LÍMITE PLÁSTICO.
| ENSAYO No |  | 1
| Peso suelo húmedo + recipiente (gr) |  | 17.7
| Peso suelo seco + recipiente (gr) |  | 15.9
| Peso Recipiente (gr) |  | 5.9
| Peso de Agua (gr) |  | 1.8
| Peso suelo seco (gr) |  | 10
| Contenido de Humedad % |  | 18%
OBSERVACIONES: __________________________________________________________________
______________________________________ | [5 empty] | _____________________________________________
Realizó: Coordinador de Laboratorio | [5 empty] | Vo. Bo. Directora IRME
Nombre: Rafael Pérez Espitia | [5 empty] | Nombre: María del Carmen Fuentes
Calle 4 Sur No. 15- 133, Tels: 7723537/18 – 7705450 – 7707721, Exts: 2634 – 2635, Email: irme@uptc.edu.co
MACROPROCESO: ADMINISTRATIVO
PROCESO: GESTIÓN DE LABORATORIOS
PROCEDIMIENTO: EMISION DE RESULTADOS
INFORME DE EMISION DE RESULTADOS SERVICIOS DE EXTENSION
Código: A-GL-E01-F03 |  | Versión: 03 |  |  |  | Página 1 de 2
INSTITUTO DE RECURSOS MINEROS Y ENERGETICOS
FACULTAD SECCIONAL SOGAMOSO
LABORATORIO DE SUELOS Y ROCAS
ENSAYO: LÍMITES DE CONSISTENCIA.
DATOS DEL CLIENTE: CORPOCHIVOR | [6 empty] | Consecutivo:
NOMBRE: | [5 empty] | EMPRESA: | NIT:
DIRECCION: |  |  |  |  | CÉDULA:
TELÉFONO: |  |  |  | Fax: |  | E-mail:
PROYECTO : ESTUDIO DE AMENAZA Y VULNERABILIDAD MUNICIPIO DE TENZA | [7 empty] | FECHA: SEPTIEMBRE DE 2013
| DETERMINACIÓN DEL LÍMITE LÍQUIDO. |  |  |  |  | CLASIFICACIÓN U.S.C.S: |  | CL
| ENSAYO No |  | 1 | 2 | 3 | COORDENADAS: |  | E 1,072,437
| Número de Golpes |  | 39 | 29 | 19 | H(msnm): 2105 |  | N 1,049,439
| Peso suelo húmedo + recipiente (gr) |  | 41.4 | 34.8 | 34.9
| Peso suelo seco + recipiente (gr) |  | 34.1 | 28.6 | 27.9 |  | MUESTRA: | S1 M4
| Peso Recipiente (gr) |  | 5.6 | 5.5 | 4.8 |  | PROFUNDIDAD(m): |  | 3.25
| Peso de Agua (gr) |  | 7.3 | 6.2 | 7
| Peso suelo seco (gr) |  | 28.5 | 23.1 | 23.1
| Contenido de Humedad % |  | 25.61% | 26.84% | 30.3%
[7 empty] | Límite Líquido: |  | 27.59%
[7 empty] | Límite Plástico: |  | 18.69%
[7 empty] | Índ, de Plasticidad: |  | 8.894%
DETERMINACIÓN DEL LÍMITE PLÁSTICO.
| ENSAYO No |  | 1
| Peso suelo húmedo + recipiente (gr) |  | 18.7
| Peso suelo seco + recipiente (gr) |  | 16.7
| Peso Recipiente (gr) |  | 6
| Peso de Agua (gr) |  | 2
| Peso suelo seco (gr) |  | 10.7
| Contenido de Humedad % |  | 18.69%
OBSERVACIONES: __________________________________________________________________
______________________________________ | [5 empty] | _____________________________________________
Realizó: Coordinador de Laboratorio | [5 empty] | Vo. Bo. Directora IRME
Nombre: Rafael Pérez Espitia | [5 empty] | Nombre: María del Carmen Fuentes
Calle 4 Sur No. 15- 133, Tels: 7723537/18 – 7705450 – 7707721, Exts: 2634 – 2635, Email: irme@uptc.edu.co
MACROPROCESO: ADMINISTRATIVO
PROCESO: GESTIÓN DE LABORATORIOS
PROCEDIMIENTO: EMISION DE RESULTADOS
INFORME DE EMISION DE RESULTADOS SERVICIOS DE EXTENSION
Código: A-GL-E01-F03 |  | Versión: 03 |  |  |  | Página 1 de 2
INSTITUTO DE RECURSOS MINEROS Y ENERGETICOS
FACULTAD SECCIONAL SOGAMOSO
LABORATORIO DE SUELOS Y ROCAS
ENSAYO: LÍMITES DE CONSISTENCIA.
DATOS DEL CLIENTE: CORPOCHIVOR | [6 empty] | Consecutivo:
NOMBRE: | [5 empty] | EMPRESA: | NIT:
DIRECCION: |  |  |  |  | CÉDULA:
TELÉFONO: |  |  |  | Fax: |  | E-mail:
PROYECTO : ESTUDIO DE AMENAZA Y VULNERABILIDAD MUNICIPIO DE TENZA | [7 empty] | FECHA: SEPTIEMBRE DE 2013
| DETERMINACIÓN DEL LÍMITE LÍQUIDO. |  |  |  |  | CLASIFICACIÓN U.S.C.S: |  | CL
| ENSAYO No |  | 1 | 2 | 3 | COORDENADAS: |  | E 1,072,437
| Número de Golpes |  | 38 | 21 | 11 | H(msnm): 2105 |  | N 1,049,439
| Peso suelo húmedo + recipiente (gr) |  | 37.7 | 46.2 | 40.1
| Peso suelo seco + recipiente (gr) |  | 32.7 | 39.1 | 33.9 |  | MUESTRA: | S1 M5
| Peso Recipiente (gr) |  | 9.1 | 8.8 | 8.6 |  | PROFUNDIDAD(m): |  | 4.5
| Peso de Agua (gr) |  | 5 | 7.1 | 6.2
| Peso suelo seco (gr) |  | 23.6 | 30.3 | 25.3
| Contenido de Humedad % |  | 21.19% | 23.43% | 24.51%
[7 empty] | Límite Líquido: |  | 23.04%
[7 empty] | Límite Plástico: |  | 13.04%
[7 empty] | Índ, de Plasticidad: |  | 9.998%
DETERMINACIÓN DEL LÍMITE PLÁSTICO.
| ENSAYO No |  | 1
| Peso suelo húmedo + recipiente (gr) |  | 22.6
| Peso suelo seco + recipiente (gr) |  | 21.1
| Peso Recipiente (gr) |  | 9.6
| Peso de Agua (gr) |  | 1.5
| Peso suelo seco (gr) |  | 11.5
| Contenido de Humedad % |  | 13.04%
OBSERVACIONES: __________________________________________________________________
______________________________________ | [5 empty] | _____________________________________________
Realizó: Coordinador de Laboratorio | [5 empty] | Vo. Bo. Directora IRME
Nombre: Rafael Pérez Espitia | [5 empty] | Nombre: María del Carmen Fuentes
Calle 4 Sur No. 15- 133, Tels: 7723537/18 – 7705450 – 7707721, Exts: 2634 – 2635, Email: irme@uptc.edu.co
MACROPROCESO: ADMINISTRATIVO
PROCESO: GESTIÓN DE LABORATORIOS
PROCEDIMIENTO: EMISION DE RESULTADOS
INFORME DE EMISION DE RESULTADOS SERVICIOS DE EXTENSION
Código: A-GL-E01-F03 |  | Versión: 03 |  |  |  | Página 1 de 2
INSTITUTO DE RECURSOS MINEROS Y ENERGETICOS
FACULTAD SECCIONAL SOGAMOSO
LABORATORIO DE SUELOS Y ROCAS
ENSAYO: LÍMITES DE CONSISTENCIA.
DATOS DEL CLIENTE: CORPOCHIVOR | [6 empty] | Consecutivo:
NOMBRE: | [5 empty] | EMPRESA: | NIT:
DIRECCION: |  |  |  |  | CÉDULA:
TELÉFONO: |  |  |  | Fax: |  | E-mail:
PROYECTO : ESTUDIO DE AMENAZA Y VULNERABILIDAD MUNICIPIO DE TENZA | [7 empty] | FECHA: SEPTIEMBRE DE 2013
| DETERMINACIÓN DEL LÍMITE LÍQUIDO. |  |  |  |  | CLASIFICACIÓN U.S.C.S: |  | CL
| ENSAYO No |  | 1 | 2 | 3 | COORDENADAS: |  | E 1,072,437
| Número de Golpes |  | 36 | 22 | 14 | H(msnm): 2105 |  | N 1,049,439
| Peso suelo húmedo + recipiente (gr) |  | 40.9 | 43.2 | 48.5
| Peso suelo seco + recipiente (gr) |  | 33.4 | 35.1 | 39.2 |  | MUESTRA: | S1 M6
| Peso Recipiente (gr) |  | 8 | 7.9 | 9.8 |  | PROFUNDIDAD(m): |  | 5.2
| Peso de Agua (gr) |  | 7.5 | 8.1 | 9.3
| Peso suelo seco (gr) |  | 25.4 | 27.2 | 29.4
| Contenido de Humedad % |  | 29.53% | 29.78% | 31.63%
[7 empty] | Límite Líquido: |  | 30.31%
[7 empty] | Límite Plástico: |  | 9.615%
[7 empty] | Índ, de Plasticidad: |  | 20.7%
DETERMINACIÓN DEL LÍMITE PLÁSTICO.
| ENSAYO No |  | 1
| Peso suelo húmedo + recipiente (gr) |  | 11.2
| Peso suelo seco + recipiente (gr) |  | 10.7
| Peso Recipiente (gr) |  | 5.5
| Peso de Agua (gr) |  | 0.5
| Peso suelo seco (gr) |  | 5.2
| Contenido de Humedad % |  | 9.615%
OBSERVACIONES: __________________________________________________________________
______________________________________ | [5 empty] | _____________________________________________
Realizó: Coordinador de Laboratorio | [5 empty] | Vo. Bo. Directora IRME
Nombre: Rafael Pérez Espitia | [5 empty] | Nombre: María del Carmen Fuentes
Calle 4 Sur No. 15- 133, Tels: 7723537/18 – 7705450 – 7707721, Exts: 2634 – 2635, Email: irme@uptc.edu.co
MACROPROCESO: ADMINISTRATIVO
PROCESO: GESTIÓN DE LABORATORIOS
PROCEDIMIENTO: EMISION DE RESULTADOS
INFORME DE EMISION DE RESULTADOS SERVICIOS DE EXTENSION
Código: A-GL-E01-F03 |  | Versión: 03 |  |  |  | Página 1 de 2
INSTITUTO DE RECURSOS MINEROS Y ENERGETICOS
FACULTAD SECCIONAL SOGAMOSO
LABORATORIO DE SUELOS Y ROCAS
ENSAYO: LÍMITES DE CONSISTENCIA.
DATOS DEL CLIENTE: CORPOCHIVOR | [6 empty] | Consecutivo:
NOMBRE: | [5 empty] | EMPRESA: | NIT:
DIRECCION: |  |  |  |  | CÉDULA:
TELÉFONO: |  |  |  | Fax: |  | E-mail:
PROYECTO : ESTUDIO DE AMENAZA Y VULNERABILIDAD MUNICIPIO DE TENZA | [7 empty] | FECHA: SEPTIEMBRE DE 2013
| DETERMINACIÓN DEL LÍMITE LÍQUIDO. |  |  |  |  | CLASIFICACIÓN U.S.C.S: |  | CL
| ENSAYO No |  | 1 | 2 | 3 | COORDENADAS: |  | E 1,072,437
| Número de Golpes |  | 34 | 26 | 13 | H(msnm): 2105 |  | N 1,049,439
| Peso suelo húmedo + recipiente (gr) |  | 38.4 | 44.9 | 40.8
| Peso suelo seco + recipiente (gr) |  | 30.3 | 34.6 | 31.2 |  | MUESTRA: | S1M7
| Peso Recipiente (gr) |  | 8.4 | 8.7 | 8.8 |  | PROFUNDIDAD(m): |  | 6.35
| Peso de Agua (gr) |  | 8.1 | 10.3 | 9.6
| Peso suelo seco (gr) |  | 21.9 | 25.9 | 22.4
| Contenido de Humedad % |  | 36.99% | 39.77% | 42.86%
[7 empty] | Límite Líquido: |  | 39.87%
[7 empty] | Límite Plástico: |  | 19.51%
[7 empty] | Índ, de Plasticidad: |  | 20.36%
DETERMINACIÓN DEL LÍMITE PLÁSTICO.
| ENSAYO No |  | 1
| Peso suelo húmedo + recipiente (gr) |  | 18.6
| Peso suelo seco + recipiente (gr) |  | 17
| Peso Recipiente (gr) |  | 8.8
| Peso de Agua (gr) |  | 1.6
| Peso suelo seco (gr) |  | 8.2
| Contenido de Humedad % |  | 19.51%
OBSERVACIONES: __________________________________________________________________
______________________________________ | [5 empty] | _____________________________________________
Realizó: Coordinador de Laboratorio | [5 empty] | Vo. Bo. Directora IRME
Nombre: Rafael Pérez Espitia | [5 empty] | Nombre: María del Carmen Fuentes
Calle 4 Sur No. 15- 133, Tels: 7723537/18 – 7705450 – 7707721, Exts: 2634 – 2635, Email: irme@uptc.edu.co
MACROPROCESO: ADMINISTRATIVO
PROCESO: GESTIÓN DE LABORATORIOS
PROCEDIMIENTO: EMISION DE RESULTADOS
INFORME DE EMISION DE RESULTADOS SERVICIOS DE EXTENSION
Código: A-GL-E01-F03 |  | Versión: 03 |  |  |  | Página 1 de 2
INSTITUTO DE RECURSOS MINEROS Y ENERGETICOS
FACULTAD SECCIONAL SOGAMOSO
LABORATORIO DE SUELOS Y ROCAS
ENSAYO: LÍMITES DE CONSISTENCIA.
DATOS DEL CLIENTE: CORPOCHIVOR | [6 empty] | Consecutivo:
NOMBRE: | [5 empty] | EMPRESA: | NIT:
DIRECCION: |  |  |  |  | CÉDULA:
TELÉFONO: |  |  |  | Fax: |  | E-mail:
PROYECTO : ESTUDIO DE AMENAZA Y VULNERABILIDAD MUNICIPIO DE TENZA | [7 empty] | FECHA: SEPTIEMBRE DE 2013
| DETERMINACIÓN DEL LÍMITE LÍQUIDO. |  |  |  |  | CLASIFICACIÓN U.S.C.S: |  | CL
| ENSAYO No |  | 1 | 2 | 3 | COORDENADAS: |  | E 1,072,437
| Número de Golpes |  | 33 | 26 | 19 | H(msnm): 2105 |  | N 1,049,439
| Peso suelo húmedo + recipiente (gr) |  | 25.9 | 35.6 | 39.8
| Peso suelo seco + recipiente (gr) |  | 21.7 | 28.8 | 31.5 |  | MUESTRA: | S1M8
| Peso Recipiente (gr) |  | 8.7 | 10.9 | 10.9 |  | PROFUNDIDAD(m): |  | 7.85
| Peso de Agua (gr) |  | 4.2 | 6.8 | 8.3
| Peso suelo seco (gr) |  | 13 | 17.9 | 20.6
| Contenido de Humedad % |  | 32.31% | 37.99% | 40.29%
[7 empty] | Límite Líquido: |  | 36.86%
[7 empty] | Límite Plástico: |  | 10.17%
[7 empty] | Índ, de Plasticidad: |  | 26.69%
DETERMINACIÓN DEL LÍMITE PLÁSTICO.
| ENSAYO No |  | 1
| Peso suelo húmedo + recipiente (gr) |  | 14
| Peso suelo seco + recipiente (gr) |  | 13.4
| Peso Recipiente (gr) |  | 7.5
| Peso de Agua (gr) |  | 0.6
| Peso suelo seco (gr) |  | 5.9
| Contenido de Humedad % |  | 10.17%
OBSERVACIONES: __________________________________________________________________
______________________________________ | [5 empty] | _____________________________________________
Realizó: Coordinador de Laboratorio | [5 empty] | Vo. Bo. Directora IRME
Nombre: Rafael Pérez Espitia | [5 empty] | Nombre: María del Carmen Fuentes
Calle 4 Sur No. 15- 133, Tels: 7723537/18 – 7705450 – 7707721, Exts: 2634 – 2635, Email: irme@uptc.edu.co
MACROPROCESO: ADMINISTRATIVO
PROCESO: GESTIÓN DE LABORATORIOS
PROCEDIMIENTO: EMISION DE RESULTADOS
INFORME DE EMISION DE RESULTADOS SERVICIOS DE EXTENSION
Código: A-GL-E01-F03 |  | Versión: 03 |  |  |  | Página 1 de 2
INSTITUTO DE RECURSOS MINEROS Y ENERGETICOS
FACULTAD SECCIONAL SOGAMOSO
LABORATORIO DE SUELOS Y ROCAS
ENSAYO: LÍMITES DE CONSISTENCIA.
DATOS DEL CLIENTE: CORPOCHIVOR | [6 empty] | Consecutivo:
NOMBRE: | [5 empty] | EMPRESA: | NIT:
DIRECCION: |  |  |  |  | CÉDULA:
TELÉFONO: |  |  |  | Fax: |  | E-mail:
PROYECTO : ESTUDIO DE AMENAZA Y VULNERABILIDAD MUNICIPIO DE TENZA | [7 empty] | FECHA: SEPTIEMBRE DE 2013
| DETERMINACIÓN DEL LÍMITE LÍQUIDO. |  |  |  |  | CLASIFICACIÓN U.S.C.S: |  | CL
| ENSAYO No |  | 1 | 2 | 3 | COORDENADAS: |  | E 1,072,481
| Número de Golpes |  | 36 | 26 | 17 | H(msnm): 2090 |  | N 1,049,509
| Peso suelo húmedo + recipiente (gr) |  | 32.4 | 39.7 | 29.9
| Peso suelo seco + recipiente (gr) |  | 26 | 31.9 | 23.9 |  | MUESTRA: | S2M1
| Peso Recipiente (gr) |  | 5.6 | 8.7 | 6.3 |  | PROFUNDIDAD(m): |  | 1
| Peso de Agua (gr) |  | 6.4 | 7.8 | 6
| Peso suelo seco (gr) |  | 20.4 | 23.2 | 17.6
| Contenido de Humedad % |  | 31.37% | 33.62% | 34.09%
[7 empty] | Límite Líquido: |  | 33.03%
[7 empty] | Límite Plástico: |  | 13.51%
[7 empty] | Índ, de Plasticidad: |  | 19.51%
DETERMINACIÓN DEL LÍMITE PLÁSTICO.
| ENSAYO No |  | 1
| Peso suelo húmedo + recipiente (gr) |  | 16.2
| Peso suelo seco + recipiente (gr) |  | 15.2
| Peso Recipiente (gr) |  | 7.8
| Peso de Agua (gr) |  | 1
| Peso suelo seco (gr) |  | 7.4
| Contenido de Humedad % |  | 13.51%
OBSERVACIONES: __________________________________________________________________
______________________________________ | [5 empty] | _____________________________________________
Realizó: Coordinador de Laboratorio | [5 empty] | Vo. Bo. Directora IRME
Nombre: Rafael Pérez Espitia | [5 empty] | Nombre: María del Carmen Fuentes
Calle 4 Sur No. 15- 133, Tels: 7723537/18 – 7705450 – 7707721, Exts: 2634 – 2635, Email: irme@uptc.edu.co
MACROPROCESO: ADMINISTRATIVO
PROCESO: GESTIÓN DE LABORATORIOS
PROCEDIMIENTO: EMISION DE RESULTADOS
INFORME DE EMISION DE RESULTADOS SERVICIOS DE EXTENSION
Código: A-GL-E01-F03 |  | Versión: 03 |  |  |  | Página 1 de 2
INSTITUTO DE RECURSOS MINEROS Y ENERGETICOS
FACULTAD SECCIONAL SOGAMOSO
LABORATORIO DE SUELOS Y ROCAS
ENSAYO: LÍMITES DE CONSISTENCIA.
DATOS DEL CLIENTE: CORPOCHIVOR | [6 empty] | Consecutivo:
NOMBRE: | [5 empty] | EMPRESA: | NIT:
DIRECCION: |  |  |  |  | CÉDULA:
TELÉFONO: |  |  |  | Fax: |  | E-mail:
PROYECTO : ESTUDIO DE AMENAZA Y VULNERABILIDAD MUNICIPIO DE TENZA | [7 empty] | FECHA: SEPTIEMBRE DE 2013
| DETERMINACIÓN DEL LÍMITE LÍQUIDO. |  |  |  |  | CLASIFICACIÓN U.S.C.S: |  | CL
| ENSAYO No |  | 1 | 2 | 3 | COORDENADAS: |  | E 1,072,481
| Número de Golpes |  | 36 | 26 | 16 | H(msnm): 2090 |  | N 1,049,509
| Peso suelo húmedo + recipiente (gr) |  | 41.5 | 37.6 | 43.5
| Peso suelo seco + recipiente (gr) |  | 34.2 | 30.8 | 34.7 |  | MUESTRA: | S2M2
| Peso Recipiente (gr) |  | 8.6 | 8.5 | 8.7 |  | PROFUNDIDAD(m): |  | 1.5
| Peso de Agua (gr) |  | 7.3 | 6.8 | 8.8
| Peso suelo seco (gr) |  | 25.6 | 22.3 | 26
| Contenido de Humedad % |  | 28.52% | 30.49% | 33.85%
[7 empty] | Límite Líquido: |  | 30.95%
[7 empty] | Límite Plástico: |  | 12.66%
[7 empty] | Índ, de Plasticidad: |  | 18.29%
DETERMINACIÓN DEL LÍMITE PLÁSTICO.
| ENSAYO No |  | 1
| Peso suelo húmedo + recipiente (gr) |  | 20
| Peso suelo seco + recipiente (gr) |  | 19
| Peso Recipiente (gr) |  | 11.1
| Peso de Agua (gr) |  | 1
| Peso suelo seco (gr) |  | 7.9
| Contenido de Humedad % |  | 12.66%
OBSERVACIONES: __________________________________________________________________
______________________________________ | [5 empty] | _____________________________________________
Realizó: Coordinador de Laboratorio | [5 empty] | Vo. Bo. Directora IRME
Nombre: Rafael Pérez Espitia | [5 empty] | Nombre: María del Carmen Fuentes
Calle 4 Sur No. 15- 133, Tels: 7723537/18 – 7705450 – 7707721, Exts: 2634 – 2635, Email: irme@uptc.edu.co
MACROPROCESO: ADMINISTRATIVO
PROCESO: GESTIÓN DE LABORATORIOS
PROCEDIMIENTO: EMISION DE RESULTADOS
INFORME DE EMISION DE RESULTADOS SERVICIOS DE EXTENSION
Código: A-GL-E01-F03 |  | Versión: 03 |  |  |  | Página 1 de 2
INSTITUTO DE RECURSOS MINEROS Y ENERGETICOS
FACULTAD SECCIONAL SOGAMOSO
LABORATORIO DE SUELOS Y ROCAS
ENSAYO: LÍMITES DE CONSISTENCIA.
DATOS DEL CLIENTE: CORPOCHIVOR | [6 empty] | Consecutivo:
NOMBRE: | [5 empty] | EMPRESA: | NIT:
DIRECCION: |  |  |  |  | CÉDULA:
TELÉFONO: |  |  |  | Fax: |  | E-mail:
PROYECTO : ESTUDIO DE AMENAZA Y VULNERABILIDAD MUNICIPIO DE TENZA | [7 empty] | FECHA: SEPTIEMBRE DE 2013
| DETERMINACIÓN DEL LÍMITE LÍQUIDO. |  |  |  |  | CLASIFICACIÓN U.S.C.S: |  | CL
| ENSAYO No |  | 1 | 2 | 3 | COORDENADAS: |  | E 1,072,481
| Número de Golpes |  | 39 | 26 | 18 | H(msnm): 2090 |  | N 1,049,509
| Peso suelo húmedo + recipiente (gr) |  | 35.2 | 39.2 | 40.5
| Peso suelo seco + recipiente (gr) |  | 30 | 32.9 | 33.7 |  | MUESTRA: | S2M3
| Peso Recipiente (gr) |  | 8.9 | 10.7 | 11.1 |  | PROFUNDIDAD(m): |  | 2.5
| Peso de Agua (gr) |  | 5.2 | 6.3 | 6.8
| Peso suelo seco (gr) |  | 21.1 | 22.2 | 22.6
| Contenido de Humedad % |  | 24.64% | 28.38% | 30.09%
[7 empty] | Límite Líquido: |  | 27.7%
[7 empty] | Límite Plástico: |  | 17.24%
[7 empty] | Índ, de Plasticidad: |  | 10.46%
DETERMINACIÓN DEL LÍMITE PLÁSTICO.
| ENSAYO No |  | 1
| Peso suelo húmedo + recipiente (gr) |  | 22.3
| Peso suelo seco + recipiente (gr) |  | 20.3
| Peso Recipiente (gr) |  | 8.7
| Peso de Agua (gr) |  | 2
| Peso suelo seco (gr) |  | 11.6
| Contenido de Humedad % |  | 17.24%
OBSERVACIONES: __________________________________________________________________
______________________________________ | [5 empty] | _____________________________________________
Realizó: Coordinador de Laboratorio | [5 empty] | Vo. Bo. Directora IRME
Nombre: Rafael Pérez Espitia | [5 empty] | Nombre: María del Carmen Fuentes
Calle 4 Sur No. 15- 133, Tels: 7723537/18 – 7705450 – 7707721, Exts: 2634 – 2635, Email: irme@uptc.edu.co
MACROPROCESO: ADMINISTRATIVO
PROCESO: GESTIÓN DE LABORATORIOS
PROCEDIMIENTO: EMISION DE RESULTADOS
INFORME DE EMISION DE RESULTADOS SERVICIOS DE EXTENSION
Código: A-GL-E01-F03 |  | Versión: 03 |  |  |  | Página 1 de 2
INSTITUTO DE RECURSOS MINEROS Y ENERGETICOS
FACULTAD SECCIONAL SOGAMOSO
LABORATORIO DE SUELOS Y ROCAS
ENSAYO: LÍMITES DE CONSISTENCIA.
DATOS DEL CLIENTE: CORPOCHIVOR | [6 empty] | Consecutivo:
NOMBRE: | [5 empty] | EMPRESA: | NIT:
DIRECCION: |  |  |  |  | CÉDULA:
TELÉFONO: |  |  |  | Fax: |  | E-mail:
PROYECTO : ESTUDIO DE AMENAZA Y VULNERABILIDAD MUNICIPIO DE TENZA | [7 empty] | FECHA: SEPTIEMBRE DE 2013
| DETERMINACIÓN DEL LÍMITE LÍQUIDO. |  |  |  |  | CLASIFICACIÓN U.S.C.S: |  | CL
| ENSAYO No |  | 1 | 2 | 3 | COORDENADAS: |  | E 1,072,481
| Número de Golpes |  | 32 | 26 | 15 | H(msnm): 2090 |  | N 1,049,509
| Peso suelo húmedo + recipiente (gr) |  | 48.6 | 31.8 | 49.5
| Peso suelo seco + recipiente (gr) |  | 40 | 26.1 | 38.6 |  | MUESTRA: | S2M4
| Peso Recipiente (gr) |  | 9.1 | 6.1 | 6.3 |  | PROFUNDIDAD(m): |  | 3.55
| Peso de Agua (gr) |  | 8.6 | 5.7 | 10.9
| Peso suelo seco (gr) |  | 30.9 | 20 | 32.3
| Contenido de Humedad % |  | 27.83% | 28.5% | 33.75%
[7 empty] | Límite Líquido: |  | 30.03%
[7 empty] | Límite Plástico: |  | 14.41%
[7 empty] | Índ, de Plasticidad: |  | 15.61%
DETERMINACIÓN DEL LÍMITE PLÁSTICO.
| ENSAYO No |  | 1
| Peso suelo húmedo + recipiente (gr) |  | 18.8
| Peso suelo seco + recipiente (gr) |  | 17.2
| Peso Recipiente (gr) |  | 6.1
| Peso de Agua (gr) |  | 1.6
| Peso suelo seco (gr) |  | 11.1
| Contenido de Humedad % |  | 14.41%
OBSERVACIONES: __________________________________________________________________
______________________________________ | [5 empty] | _____________________________________________
Realizó: Coordinador de Laboratorio | [5 empty] | Vo. Bo. Directora IRME
Nombre: Rafael Pérez Espitia | [5 empty] | Nombre: María del Carmen Fuentes
Calle 4 Sur No. 15- 133, Tels: 7723537/18 – 7705450 – 7707721, Exts: 2634 – 2635, Email: irme@uptc.edu.co
MACROPROCESO: ADMINISTRATIVO
PROCESO: GESTIÓN DE LABORATORIOS
PROCEDIMIENTO: EMISION DE RESULTADOS
INFORME DE EMISION DE RESULTADOS SERVICIOS DE EXTENSION
Código: A-GL-E01-F03 |  | Versión: 03 |  |  |  | Página 1 de 2
INSTITUTO DE RECURSOS MINEROS Y ENERGETICOS
FACULTAD SECCIONAL SOGAMOSO
LABORATORIO DE SUELOS Y ROCAS
ENSAYO: LÍMITES DE CONSISTENCIA.
DATOS DEL CLIENTE: CORPOCHIVOR | [6 empty] | Consecutivo:
NOMBRE: | [5 empty] | EMPRESA: | NIT:
DIRECCION: |  |  |  |  | CÉDULA:
TELÉFONO: |  |  |  | Fax: |  | E-mail:
PROYECTO : ESTUDIO DE AMENAZA Y VULNERABILIDAD MUNICIPIO DE TENZA | [7 empty] | FECHA: SEPTIEMBRE DE 2013
| DETERMINACIÓN DEL LÍMITE LÍQUIDO. |  |  |  |  | CLASIFICACIÓN U.S.C.S: |  | CL
| ENSAYO No |  | 1 | 2 | 3 | COORDENADAS: |  | E 1,072,481
| Número de Golpes |  | 37 | 28 | 17 | H(msnm): 2090 |  | N 1,049,509
| Peso suelo húmedo + recipiente (gr) |  | 41.1 | 38.9 | 37.2
| Peso suelo seco + recipiente (gr) |  | 34.3 | 31.7 | 30.6 |  | MUESTRA: | S2M5
| Peso Recipiente (gr) |  | 11 | 7.6 | 8.8 |  | PROFUNDIDAD(m): |  | 4.65
| Peso de Agua (gr) |  | 6.8 | 7.2 | 6.6
| Peso suelo seco (gr) |  | 23.3 | 24.1 | 21.8
| Contenido de Humedad % |  | 29.18% | 29.88% | 30.28%
[7 empty] | Límite Líquido: |  | 29.78%
[7 empty] | Límite Plástico: |  | 12.5%
[7 empty] | Índ, de Plasticidad: |  | 17.28%
DETERMINACIÓN DEL LÍMITE PLÁSTICO.
| ENSAYO No |  | 1
| Peso suelo húmedo + recipiente (gr) |  | 16.2
| Peso suelo seco + recipiente (gr) |  | 15.2
| Peso Recipiente (gr) |  | 7.2
| Peso de Agua (gr) |  | 1
| Peso suelo seco (gr) |  | 8
| Contenido de Humedad % |  | 12.5%
OBSERVACIONES: __________________________________________________________________
______________________________________ | [5 empty] | _____________________________________________
Realizó: Coordinador de Laboratorio | [5 empty] | Vo. Bo. Directora IRME
Nombre: Rafael Pérez Espitia | [5 empty] | Nombre: María del Carmen Fuentes
Calle 4 Sur No. 15- 133, Tels: 7723537/18 – 7705450 – 7707721, Exts: 2634 – 2635, Email: irme@uptc.edu.co
MACROPROCESO: ADMINISTRATIVO
PROCESO: GESTIÓN DE LABORATORIOS
PROCEDIMIENTO: EMISION DE RESULTADOS
INFORME DE EMISION DE RESULTADOS SERVICIOS DE EXTENSION
Código: A-GL-E01-F03 |  | Versión: 03 |  |  |  | Página 1 de 2
INSTITUTO DE RECURSOS MINEROS Y ENERGETICOS
FACULTAD SECCIONAL SOGAMOSO
LABORATORIO DE SUELOS Y ROCAS
ENSAYO: LÍMITES DE CONSISTENCIA.
DATOS DEL CLIENTE: CORPOCHIVOR | [6 empty] | Consecutivo:
NOMBRE: | [5 empty] | EMPRESA: | NIT:
DIRECCION: |  |  |  |  | CÉDULA:
TELÉFONO: |  |  |  | Fax: |  | E-mail:
PROYECTO : ESTUDIO DE AMENAZA Y VULNERABILIDAD MUNICIPIO DE TENZA | [7 empty] | FECHA: SEPTIEMBRE DE 2013
| DETERMINACIÓN DEL LÍMITE LÍQUIDO. |  |  |  |  | CLASIFICACIÓN U.S.C.S: |  | CL
| ENSAYO No |  | 1 | 2 | 3 | COORDENADAS: |  | E 1,072,481
| Número de Golpes |  | 32 | 28 | 16 | H(msnm): 2090 |  | N 1,049,509
| Peso suelo húmedo + recipiente (gr) |  | 26.8 | 30.7 | 33.5
| Peso suelo seco + recipiente (gr) |  | 23.1 | 26.1 | 27.9 |  | MUESTRA: | S2M6
| Peso Recipiente (gr) |  | 7.2 | 8.5 | 8.3 |  | PROFUNDIDAD(m): |  | 5.55
| Peso de Agua (gr) |  | 3.7 | 4.6 | 5.6
| Peso suelo seco (gr) |  | 15.9 | 17.6 | 19.6
| Contenido de Humedad % |  | 23.27% | 26.14% | 28.57%
[7 empty] | Límite Líquido: |  | 25.99%
[7 empty] | Límite Plástico: |  | 10.71%
[7 empty] | Índ, de Plasticidad: |  | 15.28%
DETERMINACIÓN DEL LÍMITE PLÁSTICO.
| ENSAYO No |  | 1
| Peso suelo húmedo + recipiente (gr) |  | 16.5
| Peso suelo seco + recipiente (gr) |  | 15.6
| Peso Recipiente (gr) |  | 7.2
| Peso de Agua (gr) |  | 0.9
| Peso suelo seco (gr) |  | 8.4
| Contenido de Humedad % |  | 10.71%
OBSERVACIONES: __________________________________________________________________
______________________________________ | [5 empty] | _____________________________________________
Realizó: Coordinador de Laboratorio | [5 empty] | Vo. Bo. Directora IRME
Nombre: Rafael Pérez Espitia | [5 empty] | Nombre: María del Carmen Fuentes
Calle 4 Sur No. 15- 133, Tels: 7723537/18 – 7705450 – 7707721, Exts: 2634 – 2635, Email: irme@uptc.edu.co
MACROPROCESO: ADMINISTRATIVO
PROCESO: GESTIÓN DE LABORATORIOS
PROCEDIMIENTO: EMISION DE RESULTADOS
INFORME DE EMISION DE RESULTADOS SERVICIOS DE EXTENSION
Código: A-GL-E01-F03 |  | Versión: 03 |  |  |  | Página 1 de 2
INSTITUTO DE RECURSOS MINEROS Y ENERGETICOS
FACULTAD SECCIONAL SOGAMOSO
LABORATORIO DE SUELOS Y ROCAS
ENSAYO: LÍMITES DE CONSISTENCIA.
DATOS DEL CLIENTE: CORPOCHIVOR | [6 empty] | Consecutivo:
NOMBRE: | [5 empty] | EMPRESA: | NIT:
DIRECCION: |  |  |  |  | CÉDULA:
TELÉFONO: |  |  |  | Fax: |  | E-mail:
PROYECTO : ESTUDIO DE AMENAZA Y VULNERABILIDAD MUNICIPIO DE TENZA | [7 empty] | FECHA: SEPTIEMBRE DE 2013
| DETERMINACIÓN DEL LÍMITE LÍQUIDO. |  |  |  |  | CLASIFICACIÓN U.S.C.S: |  | CL
| ENSAYO No |  | 1 | 2 | 3 | COORDENADAS: |  | E 1,072,481
| Número de Golpes |  | 35 | 27 | 19 | H(msnm): 2090 |  | N 1,049,509
| Peso suelo húmedo + recipiente (gr) |  | 39.9 | 35.9 | 30.6
| Peso suelo seco + recipiente (gr) |  | 33.5 | 30.1 | 26 |  | MUESTRA: | S2M7
| Peso Recipiente (gr) |  | 8.7 | 7.9 | 8.7 |  | PROFUNDIDAD(m): |  | 6.5
| Peso de Agua (gr) |  | 6.4 | 5.8 | 4.6
| Peso suelo seco (gr) |  | 24.8 | 22.2 | 17.3
| Contenido de Humedad % |  | 25.81% | 26.13% | 26.59%
[7 empty] | Límite Líquido: |  | 26.17%
[7 empty] | Límite Plástico: |  | 11.25%
[7 empty] | Índ, de Plasticidad: |  | 14.92%
DETERMINACIÓN DEL LÍMITE PLÁSTICO.
| ENSAYO No |  | 1
| Peso suelo húmedo + recipiente (gr) |  | 16.7
| Peso suelo seco + recipiente (gr) |  | 15.8
| Peso Recipiente (gr) |  | 7.8
| Peso de Agua (gr) |  | 0.9
| Peso suelo seco (gr) |  | 8
| Contenido de Humedad % |  | 11.25%
OBSERVACIONES: __________________________________________________________________
______________________________________ | [5 empty] | _____________________________________________
Realizó: Coordinador de Laboratorio | [5 empty] | Vo. Bo. Directora IRME
Nombre: Rafael Pérez Espitia | [5 empty] | Nombre: María del Carmen Fuentes
Calle 4 Sur No. 15- 133, Tels: 7723537/18 – 7705450 – 7707721, Exts: 2634 – 2635, Email: irme@uptc.edu.co
MACROPROCESO: ADMINISTRATIVO
PROCESO: GESTIÓN DE LABORATORIOS
PROCEDIMIENTO: EMISION DE RESULTADOS
INFORME DE EMISION DE RESULTADOS SERVICIOS DE EXTENSION
Código: A-GL-E01-F03 |  | Versión: 03 |  |  |  | Página 1 de 2
INSTITUTO DE RECURSOS MINEROS Y ENERGETICOS
FACULTAD SECCIONAL SOGAMOSO
LABORATORIO DE SUELOS Y ROCAS
ENSAYO: LÍMITES DE CONSISTENCIA.
DATOS DEL CLIENTE: CORPOCHIVOR | [6 empty] | Consecutivo:
NOMBRE: | [5 empty] | EMPRESA: | NIT:
DIRECCION: |  |  |  |  | CÉDULA:
TELÉFONO: |  |  |  | Fax: |  | E-mail:
PROYECTO : ESTUDIO DE AMENAZA Y VULNERABILIDAD MUNICIPIO DE TENZA | [7 empty] | FECHA: SEPTIEMBRE DE 2013
| DETERMINACIÓN DEL LÍMITE LÍQUIDO. |  |  |  |  | CLASIFICACIÓN U.S.C.S: |  | CL
| ENSAYO No |  | 1 | 2 | 3 | COORDENADAS: |  | E 1,072,481
| Número de Golpes |  | 37 | 27 | 16 | H(msnm): 2090 |  | N 1,049,509
| Peso suelo húmedo + recipiente (gr) |  | 33 | 29.4 | 29.1
| Peso suelo seco + recipiente (gr) |  | 27.2 | 24.7 | 23.6 |  | MUESTRA: | S2M8
| Peso Recipiente (gr) |  | 6.8 | 8.8 | 6.2 |  | PROFUNDIDAD(m): |  | 7.95
| Peso de Agua (gr) |  | 5.8 | 4.7 | 5.5
| Peso suelo seco (gr) |  | 20.4 | 15.9 | 17.4
| Contenido de Humedad % |  | 28.43% | 29.56% | 31.61%
[7 empty] | Límite Líquido: |  | 29.87%
[7 empty] | Límite Plástico: |  | 20.83%
[7 empty] | Índ, de Plasticidad: |  | 9.033%
DETERMINACIÓN DEL LÍMITE PLÁSTICO.
| ENSAYO No |  | 1
| Peso suelo húmedo + recipiente (gr) |  | 9.1
| Peso suelo seco + recipiente (gr) |  | 8.6
| Peso Recipiente (gr) |  | 6.2
| Peso de Agua (gr) |  | 0.5
| Peso suelo seco (gr) |  | 2.4
| Contenido de Humedad % |  | 20.83%
OBSERVACIONES: __________________________________________________________________
______________________________________ | [5 empty] | _____________________________________________
Realizó: Coordinador de Laboratorio | [5 empty] | Vo. Bo. Directora IRME
Nombre: Rafael Pérez Espitia | [5 empty] | Nombre: María del Carmen Fuentes
Calle 4 Sur No. 15- 133, Tels: 7723537/18 – 7705450 – 7707721, Exts: 2634 – 2635, Email: irme@uptc.edu.co
L.S.R.
L.S.R.
L.S.R.
L.S.R.
L.S.R.
L.S.R.
L.S.R.
L.S.R.
L.S.R.
L.S.R.
L.S.R.
L.S.R.
L.S.R.
L.S.R.
L.S.R.
L.S.R.