## SUELOS
UNIVERSIDAD PEDAGOGICA Y TECNOLOGICA DE COLOMBIA
LABORATORIO DE MECANICA DE SUELOS
SECCIONAL SOGAMOSO
MEMORIA DE SONDEOS
PROYECTO: |  | ESTUDIO DE AMENAZA Y VULNERABILIDAD MUNICIPIO DE TENZA
APIQUES/MUESTREO |  |  | S1 - S2
LOCALIZACION: |  |  | MUNICIPIO DE TENZA
| FECHA: |  | SEPTIEMBRE DE 2013
inalterada
| alterada | [10 empty] | RESISTENCIA AL CORTE SUELOS
|  |  |  | COORDENADAS |  | PROPIEDADES FISICAS SUELOS | [5 empty] | CORTE DIRECTO |  | λ HUMEDO | λ SECO | COMPRESION INCONFINADA |  | PENETROMETRO
SONDEO / | MUESTRA | TIPO DE | PROF. | E | N | Wn (%) | LL | LP | IP | CLASIF | P.T.N° 200 | φ | C | Peso | Peso | qu | C | BOLSILLO
APIQUE N° | N° | MUESTRA | (m) | [6 empty] | (U.S.C.) | % |  |  | Unitario | Unitario |  |  | Kg/cm²
SONDEO 1 | 1 |  | 0.75 | 1,072,437 | 1,049,439 | 16.03 | 30.42 | 12.09 | 18.33 | CL | 5.889 |  |  | 1.9402 | 1.5156 | 1.5584 | 0.7792 | 4
| 2 |  | 1.45 | 1,072,437 | 1,049,439 | 21.67 | 28.05 | 18.79 | 9.26 | CL | 13.038 |  |  | 1.9564 | 1.6824 | 1.5895 | 0.79475 | 4
| 3 |  | 2.35 | 1,072,437 | 1,049,439 | 30.46 | 26.56 | 18 | 8.56 | CL | 11.311 | 9.09027 | 0.42 | 1.7791 | 1.4527 | 1.1185 | 0.55925 | 4.5
| 4 |  | 3.25 | 1,072,437 | 1,049,439 | 18.42 | 27.59 | 18.69 | 8.9 | CL | 9.47 |  |  | 2.3837 | 1.8843 | 0.4531 | 0.22655 | 4.5
| 5 |  | 4.5 | 1,072,437 | 1,049,439 | 37.15 | 23.04 | 13.04 | 10 | CL | 12.576 |  |  | 2.7774 | 2.4563 | 0.6017 | 0.30085 | 4
| 6 |  | 5.2 | 1,072,437 | 1,049,439 | 32.54 | 30.31 | 9.62 | 20.69 | CL | 1.823 |  |  | 3.0063 | 2.4402 | 3.0063 | 1.50315 | 4.5
| 7 |  | 6.35 | 1,072,437 | 1,049,439 | 17.25 | 39.87 | 19.51 | 20.36 | CL | 12.694 |  |  | 1.7838 | 1.4043 | 1.219 | 0.6095 | 4.5
| 8 |  | 7.85 | 1,072,437 | 1,049,439 | 17.38 | 36.86 | 10.17 | 26.69 | CL | 10.249 |  |  | 2.4585 | 2.0954 | 0.627 | 0.3135 | 4.5
SONDEO 2 | 1 |  | 1 | 1,072,481 | 1,049,509 | 28.38 | 33.03 | 13.51 | 19.52 | CL | 13.186 |  |  | 2.1357 | 1.9152 | 1.3111 | 0.65555 | 4
| 2 |  | 1.5 | 1,072,481 | 1,049,509 | 30.58 | 30.95 | 12.66 | 18.29 | CL | 7.323 |  |  | 2.0077 | 1.6459 | 0.8739 | 0.43695 | 4
| 3 |  | 2.5 | 1,072,481 | 1,049,509 | 23.89 | 27.7 | 17.24 | 10.46 | CL | 6.925 | 18.5723 | 2.10255 | 2.081 | 1.6712 | 1.011 | 0.5055 | 4.5
| 4 |  | 3.55 | 1,072,481 | 1,049,509 | 23.47 | 30.03 | 14.41 | 15.62 | CL | 4.897 |  |  | 1.9747 | 1.634 | 0.7079 | 0.35395 | 4
| 5 |  | 4.65 | 1,072,481 | 1,049,509 | 15.98 | 29.78 | 12.5 | 17.28 | CL | 5.238 |  |  | 1.7105 | 1.3859 | 0.5569 | 0.27845 | 4.5
| 6 |  | 5.55 | 1,072,481 | 1,049,509 | 19.96 | 25.99 | 10.71 | 15.28 | CL | 3.562 |  |  | 2.0712 | 1.74 | 0.4873 | 0.24365 | 4.5
| 7 |  | 6.5 | 1,072,481 | 1,049,509 | 29.8 | 26.17 | 11.25 | 14.92 | CL | 7.474 |  |  | 2.1538 | 1.8341 | 0.6738 | 0.3369 | 4.5
| 8 |  | 7.95 | 1,072,481 | 1,049,509 | 21.22 | 29.87 | 20.83 | 9.04 | CL | 4.498 |  |  | 2.283 | 1.9474 |  |  | 4.5
L.S.R.