## SUELOS
UNIVERSIDAD PEDAGOGICA Y TECNOLOGICA DE COLOMBIA
LABORATORIO DE MECANICA DE SUELOS
SECCIONAL SOGAMOSO
MEMORIA DE SONDEOS
PROYECTO: |  | ESTUDIO DE AMENAZA Y VULNERABILIDAD MUNICIPIO DE MACANAL - DEPARTAMENTO DE BOYACA
PERFORACION: |  |  | SONDEOS 1 - 2
LOCALIZACION: |  |  | MUNICIPIO DE MACANAL - DEPARTAMENTO DE BOYACA
| FECHA: |  | SEPTIEMBRE DE 2013
inalterada
alterada
RESISTENCIA AL CORTE SUELOS
|  |  |  | COORDENADAS |  | PROPIEDADES FISICAS SUELOS | [5 empty] | CORTE DIRECTO |  | λ HUMEDO | λ SECO | COMPRESION INCONFINADA |  | PENETROMETRO
SONDEO / | MUESTRA | TIPO DE | PROF. | E | N | Wn (%) | LL | LP | IP | CLASIF | P.T.N° 200 | φ | C | Peso | Peso | qu | C | BOLSILLO
APIQUE N° | N° | MUESTRA | (m) | [6 empty] | (U.S.C.) | % |  |  | Unitario | Unitario |  |  | Kg/cm²
S 1 | 1 |  | 1 | 1,093,108 | 1,047,914 | 27.39 |  |  |  |  | 5.014 |  |  | 2.0533 | 1.7051 | 3.5914 | 1.7957 | 4
| 2 |  | 1.8 | 1,093,108 | 1,047,914 | 16.06 | 30.16 | 23.23 | 6.93 | ML | 5.223 |  |  | 2.1061 | 1.8079 | 2.416 | 1.208 | 4
| 3 |  | 2.5 | 1,093,108 | 1,047,914 | 12.41 | 29.48 | 27.78 | 1.7 | ML | 5.564 |  |  | 2.0483 | 1.6427 | 1.3232 | 0.6616 | 4.5
| 4 |  | 3.25 | 1,093,108 | 1,047,914 | 12.58 | 37.14 | 25 | 12.14 | ML | 6.249 | 12.4074 | 2.0171 | 1.8742 | 1.4552 | 1.8477 | 0.92385 | 4.5
| 5 |  | 4.7 | 1,093,108 | 1,047,914 | 27.77 | 30.84 | 22.45 | 8.39 | ML | 5.272 |  |  | 2.0059 | 1.6218 | 1.1615 | 0.58075 | 4.5
| 6 |  | 5.8 | 1,093,108 | 1,047,914 | 27.22 | 28 | 15.42 | 12.58 | ML | 7.018 |  |  | 1.958 | 1.5301 | 2.3907 | 1.19535 | 4.5
| 7 |  | 7.5 | 1,093,108 | 1,047,914 | 9.15 | 23.62 | 19.32 | 4.3 | ML | 7.403 |  |  | 1.9503 | 1.6543 | 0.4164 | 0.2082 | 4.5
S2 | 1 |  | 1.2 | 1,093,098 | 1,047,888 | 27.91 | 23.24 | 18.42 | 4.82 | ML | 5.808 |  |  | 2.1234 | 1.7672 | 1.1606 | 0.5803 | 4
| 2 |  | 1.9 | 1,093,098 | 1,047,888 | 27.44 | 24.33 | 18.07 | 6.26 | ML | 7.009 |  |  | 2.0768 | 1.6822 | 2.372 | 1.186 | 4.5
| 3 |  | 2.6 | 1,093,098 | 1,047,888 | 27.24 | 21.41 | 19.15 | 2.26 | ML | 7.612 | 10.8685 | 1.9855 | 1.9324 | 1.5256 | 1.9199 | 0.95995 | 4.5
| 4 |  | 3.4 | 1,093,098 | 1,047,888 | 28.21 | 22.98 | 16.88 | 6.1 | ML | 6.149 |  |  | 1.9503 | 1.5256 | 1.9821 | 0.99105 | 4.5
| 5 |  | 4.55 | 1,093,098 | 1,047,888 | 25.82 | 25.52 | 20 | 5.52 | ML | 7.961 |  |  | 1.9834 | 1.6155 | 2.619 | 1.3095 | 4.5
| 6 |  | 6.15 | 1,093,098 | 1,047,888 | 19.64 | 24.56 | 18.18 | 6.38 | ML | 7.873 |  |  | 1.963 | 1.5918 | 0.8944 | 0.4472 | 4.5
| 7 |  | 8 | 1,093,098 | 1,047,888 | 21.63 |  |  |  |  | 6.205 |  |  | 1.3857 | 1.1811 | 0.765 | 0.3825 | 4.5